## Cu Ncbs PS_Z
Cu Ncbs 0V | Cu Ncbs 0V | Cu Ncbs -0.1 V | Cu Ncbs -0.1 V | Cu Ncbs -0.2 V | Cu Ncbs -0.2 V | Cu Ncbs -0.3 V | Cu Ncbs -0.3 V | Cu Ncbs -0.4 V | Cu Ncbs -0.4 V | Cu Ncbs -0.5 V | Cu Ncbs -0.5 V | Cu Ncbs -0.6 V | Cu Ncbs -0.6 V | Cu Ncbs -0.7 V | Cu Ncbs -0.7 V | Cu Ncbs -0.8 V | Cu Ncbs -0.8 V | Cu Ncbs -0.9 V | Cu Ncbs -0.9 V | Cu Ncbs -1.0 V | Cu Ncbs -1.0 V | Cu Ncbs -1.1 V | Cu Ncbs -1.1 V | Cu Ncbs -1.2 V | Cu Ncbs -1.2 V | Cu Ncbs -1.3 V | Cu Ncbs -1.3 V
Z1-model /ohm | Z2-model /ohm | Z1-model /ohm | Z2-model /ohm | Z1-model /ohm | Z2-model /ohm | Z1-model /ohm | Z2-model /ohm | Z1-model /ohm | Z2-model /ohm | Z1-model /ohm | Z2-model /ohm | Z1-model /ohm | Z2-model /ohm | Z1-model /ohm | Z2-model /ohm | Z1-model /ohm | Z2-model /ohm | Z1-model /ohm | Z2-model /ohm | Z1-model /ohm | Z2-model /ohm | Z1-model /ohm | Z2-model /ohm | Z1-model /ohm | Z2-model /ohm | Z1-model /ohm | Z2-model /ohm
20.7942 | -12.125 | 19.2814 | -10.242 | 15.9759 | -11.3143 | 1.7389 | -4.04556 | 32.8847 | -7.20238 | 26.4288 | -6.70979 | 27.5877 | -5.73995 | 29.0218 | -4.74051 | 25.713 | -5.41192 | 19.1287 | -3.68515 | 23.6902 | -4.3673 | 28.3668 | -2.05705 | 23.6853 | -2.40062 | 24.2445 | -1.50441
25.883 | -18.7922 | 23.6222 | -15.825 | 20.8089 | -17.5616 | 3.07473 | -7.14814 | 35.6483 | -11.9777 | 28.989 | -11.2054 | 29.6296 | -9.88725 | 30.5531 | -8.42616 | 27.5737 | -9.4636 | 20.2071 | -6.73423 | 25.1859 | -7.64174 | 28.9444 | -3.79157 | 24.4522 | -4.28802 | 24.6434 | -2.80705
33.5183 | -29.5709 | 30.1453 | -24.7838 | 28.2013 | -27.5015 | 5.44129 | -12.627 | 40.228 | -19.9869 | 33.2587 | -18.7581 | 33.1609 | -17.0418 | 33.293 | -14.9854 | 30.8635 | -16.5277 | 22.2009 | -12.2951 | 27.8251 | -13.3576 | 30.0184 | -6.98448 | 25.8331 | -7.65323 | 25.3973 | -5.23375
45.0844 | -47.3686 | 40.0321 | -39.4308 | 39.6095 | -43.4724 | 9.64181 | -22.2945 | 47.8726 | -33.4351 | 40.4249 | -31.4494 | 39.3081 | -29.3629 | 38.2431 | -26.6343 | 36.7204 | -28.796 | 25.9177 | -22.4105 | 32.5054 | -23.3063 | 32.0283 | -12.8517 | 28.333 | -13.6397 | 26.8356 | -9.74446
62.8858 | -77.4085 | 55.2116 | -63.853 | 57.4187 | -69.3713 | 17.1216 | -39.3273 | 60.7444 | -56.0009 | 52.5464 | -52.7409 | 50.1081 | -50.4951 | 47.3142 | -47.2205 | 47.2613 | -49.9522 | 32.9449 | -40.7205 | 40.8741 | -40.5339 | 35.8331 | -23.598 | 32.8996 | -24.2454 | 29.6268 | -18.0932
91.0826 | -129.172 | 79.0092 | -105.36 | 85.6569 | -111.679 | 30.5132 | -69.2573 | 82.6563 | -93.7291 | 73.259 | -88.2941 | 69.333 | -86.4425 | 64.2867 | -83.2325 | 66.5384 | -85.9586 | 46.5335 | -73.5488 | 56.0304 | -70.0876 | 43.1743 | -43.1558 | 41.3636 | -42.8905 | 35.1939 | -33.4142
138.21 | -219.731 | 117.688 | -177.037 | 131.429 | -181.017 | 54.7044 | -121.594 | 120.494 | -156.26 | 109.127 | -147.072 | 104.17 | -146.62 | 96.9422 | -144.935 | 102.525 | -145.724 | 73.6662 | -131.287 | 83.9798 | -119.908 | 57.7614 | -78.3021 | 57.3929 | -75.1912 | 46.7489 | -61.034
224.639 | -378.025 | 184.598 | -301.691 | 207.965 | -294.059 | 99.0232 | -212.293 | 187.007 | -258.048 | 172.276 | -242.348 | 168.602 | -244.267 | 161.633 | -246.194 | 170.954 | -240.152 | 129.816 | -228.795 | 136.601 | -201.119 | 87.889 | -139.813 | 88.5819 | -129.548 | 71.8479 | -108.904
403.07 | -641.682 | 311.762 | -514.945 | 341.052 | -474.039 | 181.866 | -366.833 | 306.058 | -417.903 | 285.249 | -390.974 | 289.365 | -393.152 | 290.997 | -397.566 | 300.64 | -374.977 | 247.939 | -379.17 | 236.874 | -324.881 | 152.314 | -241.349 | 150.6 | -215.685 | 127.656 | -184.522
787.162 | -1005.8 | 576.417 | -850.951 | 580.085 | -742.855 | 340.414 | -621.55 | 520.58 | -651.643 | 488.033 | -605.971 | 511.54 | -592.848 | 535.765 | -581.056 | 531.274 | -530.033 | 483.372 | -566.565 | 423.402 | -488.8 | 289.11 | -387.516 | 272.332 | -335.507 | 244.522 | -279.408
1455.85 | -1300.85 | 1110.77 | -1259.63 | 1001.84 | -1089.11 | 648.419 | -1013.91 | 895.494 | -947.595 | 839.398 | -873.416 | 884.392 | -796.447 | 922.979 | -713.981 | 877.275 | -636.465 | 869.786 | -701.382 | 735.799 | -648.424 | 547.425 | -537.762 | 488.643 | -459.436 | 439.667 | -342.533
2190.13 | -1372.43 | 1921.45 | -1520.13 | 1655.55 | -1423.33 | 1232.8 | -1537.28 | 1484.82 | -1226.33 | 1384.32 | -1117.11 | 1395.28 | -898.564 | 1368.24 | -695.565 | 1267.53 | -618.155 | 1313.83 | -670.249 | 1154.4 | -711.954 | 912.023 | -587.657 | 792.357 | -514.079 | 655.675 | -314.972
2790.51 | -1438.88 | 2719.9 | -1571.53 | 2452.45 | -1649.98 | 2224.91 | -2042.83 | 2239.73 | -1353.49 | 2071.28 | -1215.46 | 1916.3 | -829.564 | 1723.01 | -547.541 | 1585.17 | -490.48 | 1651.53 | -502.869 | 1563.33 | -629.506 | 1248.65 | -488.804 | 1092.78 | -453.276 | 807.3 | -224.811
3374.88 | -1728.17 | 3387 | -1695.36 | 3249.37 | -1851.5 | 3551.83 | -2224.27 | 2982.98 | -1281.11 | 2736.99 | -1129.54 | 2313.73 | -653.694 | 1939.61 | -380.984 | 1785.45 | -337.834 | 1840.56 | -322.347 | 1856.99 | -464.365 | 1458.9 | -330.579 | 1303 | -327.869 | 885.192 | -137.898
4116.26 | -2324.03 | 4084.59 | -2095.6 | 4061.46 | -2226.32 | 4821.36 | -1933.12 | 3576.2 | -1124.81 | 3258 | -963.998 | 2568.53 | -482.065 | 2061.4 | -261.239 | 1896.3 | -215.773 | 1932.55 | -190.424 | 2028.62 | -304.713 | 1563.75 | -199.299 | 1420.22 | -209.652 | 920.612 | -78.667
5163.78 | -3300.8 | 4996.35 | -2857.6 | 5034.46 | -2931.16 | 5704.46 | -1398.83 | 4029.9 | -1030.98 | 3642.59 | -846.487 | 2731.71 | -371.045 | 2137.65 | -197.131 | 1956.25 | -134.765 | 1976.33 | -108.19 | 2120.22 | -187.346 | 1612.58 | -113.729 | 1479.78 | -125.583 | 936.685 | -43.4582
6686.5 | -4788.86 | 6292.72 | -4079.37 | 6352.4 | -4096.24 | 6205.27 | -903.609 | 4431.11 | -1079.12 | 3964.71 | -843.442 | 2855.08 | -329.54 | 2199.08 | -179.385 | 1990.49 | -86.708 | 1997.74 | -60.3442 | 2168.31 | -111.295 | 1635.67 | -63.2732 | 1509.76 | -72.7905 | 944.301 | -23.6927
8915.65 | -7000.88 | 8179.03 | -5928.32 | 8233.9 | -5892.73 | 6467.18 | -550.552 | 4871.77 | -1305.08 | 4300.69 | -980.68 | 2974.96 | -353.01 | 2264.12 | -200.2 | 2012.69 | -61.5411 | 2008.61 | -33.3744 | 2193.93 | -64.9286 | 1647.04 | -34.8022 | 1525.19 | -41.4918 | 948.095 | -12.8902
12185 | -10261.7 | 10940.7 | -8671.17 | 10969.6 | -8581.53 | 6603.94 | -327.882 | 5438.43 | -1744.49 | 4719.24 | -1280.85 | 3118.5 | -440.796 | 2346.71 | -258.151 | 2030.36 | -52.0821 | 2014.3 | -18.4137 | 2207.86 | -37.5115 | 1652.85 | -19.0722 | 1533.35 | -23.4462 | 950.082 | -7.08617

## Cu Ncbs-Ag 2 min PS_Z
Cu Ncbs-Ag 2 min 0V | Cu Ncbs-Ag 2 min 0V | Cu Ncbs-Ag 2 min -0.1 V | Cu Ncbs-Ag 2 min -0.1 V | Cu Ncbs-Ag 2 min -0.2 V | Cu Ncbs-Ag 2 min -0.2 V | Cu Ncbs-Ag 2 min -0.3 V | Cu Ncbs-Ag 2 min -0.3 V | Cu Ncbs-Ag 2 min -0.4 V | Cu Ncbs-Ag 2 min -0.4 V | Cu Ncbs-Ag 2 min -0.5 V | Cu Ncbs-Ag 2 min -0.5 V | Cu Ncbs-Ag 2 min -0.6 V | Cu Ncbs-Ag 2 min -0.6 V | Cu Ncbs-Ag 2 min -0.7 V | Cu Ncbs-Ag 2 min -0.7 V | Cu Ncbs-Ag 2 min -0.8 V | Cu Ncbs-Ag 2 min -0.8 V | Cu Ncbs-Ag 2 min -0.9 V | Cu Ncbs-Ag 2 min -0.9 V | Cu Ncbs-Ag 2 min -1.0 V | Cu Ncbs-Ag 2 min -1.0 V | Cu Ncbs-Ag 2 min -1.1 V | Cu Ncbs-Ag 2 min -1.1 V | Cu Ncbs-Ag 2 min -1.2 V | Cu Ncbs-Ag 2 min -1.2 V | Cu Ncbs-Ag 2 min -1.3 V | Cu Ncbs-Ag 2 min -1.3 V
Z1-model /ohm | Z2-model /ohm | Z1-model /ohm | Z2-model /ohm | Z1-model /ohm | Z2-model /ohm | Z1-model /ohm | Z2-model /ohm | Z1-model /ohm | Z2-model /ohm | Z1-model /ohm | Z2-model /ohm | Z1-model /ohm | Z2-model /ohm | Z1-model /ohm | Z2-model /ohm | Z1-model /ohm | Z2-model /ohm | Z1-model /ohm | Z2-model /ohm | Z1-model /ohm | Z2-model /ohm | Z1-model /ohm | Z2-model /ohm | Z1-model /ohm | Z2-model /ohm | Z1-model /ohm | Z2-model /ohm
2.85689 | -0.97443 | 2.84458 | -1.16946 | 2.76703 | -0.96057 | 3.15486 | -1.08483 | 2.86766 | -1.04148 | 2.7011 | -0.99999 | 2.92413 | -1.01268 | 2.86162 | -0.99062 | 2.88571 | -0.95984 | 2.99978 | -0.93977 | 3.10136 | -0.92934 | 2.24792 | -1.33444 | 3.15959 | -0.79488 | 2.69285 | -0.81613
2.91768 | -1.18689 | 2.93072 | -1.41311 | 2.83491 | -1.1608 | 3.23943 | -1.30396 | 2.95832 | -1.23887 | 2.79036 | -1.18611 | 3.00578 | -1.21358 | 2.93809 | -1.19125 | 2.9569 | -1.15727 | 3.06056 | -1.14302 | 3.15204 | -1.14082 | 2.38643 | -1.55549 | 3.19856 | -0.97909 | 2.72028 | -1.01799
2.99637 | -1.44447 | 3.04101 | -1.70531 | 2.92094 | -1.40138 | 3.34609 | -1.56543 | 3.07002 | -1.47175 | 2.89963 | -1.40505 | 3.10792 | -1.45238 | 3.0344 | -1.43065 | 3.04695 | -1.3936 | 3.13899 | -1.38871 | 3.21939 | -1.39904 | 2.5516 | -1.81053 | 3.25073 | -1.20501 | 2.75973 | -1.26902
3.09911 | -1.75586 | 3.18315 | -2.05432 | 3.03063 | -1.68964 | 3.48137 | -1.87624 | 3.20811 | -1.74555 | 3.0338 | -1.66176 | 3.23621 | -1.73522 | 3.15629 | -1.71533 | 3.16145 | -1.67557 | 3.24089 | -1.6848 | 3.30967 | -1.7134 | 2.74883 | -2.10375 | 3.32122 | -1.48144 | 2.81707 | -1.58048
3.23432 | -2.13084 | 3.36742 | -2.46898 | 3.17135 | -2.03369 | 3.65385 | -2.24392 | 3.37941 | -2.06606 | 3.19901 | -1.96151 | 3.39804 | -2.0687 | 3.31125 | -2.05232 | 3.30775 | -2.01057 | 3.37415 | -2.04022 | 3.43166 | -2.09458 | 2.9846 | -2.43939 | 3.41734 | -1.81851 | 2.9011 | -1.96568
3.41354 | -2.57998 | 3.60747 | -2.95809 | 3.35285 | -2.44229 | 3.87475 | -2.67606 | 3.59252 | -2.43916 | 3.40297 | -2.3097 | 3.60289 | -2.4596 | 3.50907 | -2.44892 | 3.49557 | -2.40636 | 3.54945 | -2.46456 | 3.59764 | -2.55423 | 3.2667 | -2.82159 | 3.54943 | -2.22759 | 3.02494 | -2.43972
3.65247 | -3.11399 | 3.92118 | -3.52942 | 3.58808 | -2.9243 | 4.1586 | -3.17963 | 3.85828 | -2.87039 | 3.65529 | -2.71152 | 3.86293 | -2.91431 | 3.76241 | -2.91212 | 3.73755 | -2.87055 | 3.78113 | -2.96749 | 3.82461 | -3.10419 | 3.60439 | -3.25402 | 3.73209 | -2.72074 | 3.20802 | -3.01878
3.97215 | -3.74245 | 4.33148 | -4.18803 | 3.89395 | -3.48785 | 4.52387 | -3.75976 | 4.1901 | -3.36427 | 3.96781 | -3.17137 | 4.19351 | -3.43801 | 4.08741 | -3.44765 | 4.04999 | -3.40968 | 4.08823 | -3.55771 | 4.1358 | -3.75503 | 4.00854 | -3.73943 | 3.98562 | -3.30958 | 3.47853 | -3.71815
4.40009 | -4.47155 | 4.8667 | -4.93361 | 4.29214 | -4.13876 | 4.99338 | -4.41786 | 4.60428 | -3.92323 | 4.35487 | -3.69206 | 4.61351 | -4.03328 | 4.50414 | -4.05854 | 4.45345 | -4.02775 | 4.49541 | -4.24095 | 4.56196 | -4.51334 | 4.49171 | -4.27904 | 4.33759 | -4.00306 | 3.87603 | -4.54847
4.9709 | -5.30065 | 5.56003 | -5.75691 | 4.80961 | -4.87833 | 5.59411 | -5.14909 | 5.12003 | -4.54621 | 4.83339 | -4.27359 | 5.14545 | -4.69826 | 5.03676 | -4.74298 | 4.9729 | -4.72401 | 5.03346 | -5.01715 | 5.14215 | -5.37747 | 5.06806 | -4.87174 | 4.8241 | -4.80376 | 4.45331 | -5.50888
5.72552 | -6.21743 | 6.44709 | -6.63553 | 5.4784 | -5.70012 | 6.35587 | -5.93917 | 5.75904 | -5.22682 | 5.42264 | -4.9118 | 5.81478 | -5.42426 | 5.71274 | -5.4917 | 5.6373 | -5.49012 | 5.73879 | -5.87637 | 5.92263 | -6.33152 | 5.75306 | -5.51315 | 5.48967 | -5.70227 | 5.27497 | -6.57673
6.70751 | -7.19172 | 7.56039 | -7.5295 | 6.33366 | -6.58571 | 7.30794 | -6.7608 | 6.54399 | -5.95111 | 6.14319 | -5.59636 | 6.64784 | -6.19281 | 6.56061 | -6.28455 | 6.4773 | -6.30651 | 6.65047 | -6.79364 | 6.95178 | -7.33788 | 6.56269 | -6.1945 | 6.38375 | -6.66954 | 6.40856 | -7.69443
7.95524 | -8.17023 | 8.9206 | -8.37967 | 7.40939 | -7.50069 | 8.47332 | -7.57136 | 7.49611 | -6.69566 | 7.01515 | -6.30913 | 7.66823 | -6.97335 | 7.60577 | -7.0879 | 7.521 | -7.13922 | 7.80404 | -7.72427 | 8.26958 | -8.33125 | 7.51226 | -6.90162 | 7.55202 | -7.64953 | 7.90421 | -8.75974
9.48881 | -9.07495 | 10.5252 | -9.11092 | 8.73081 | -8.3918 | 9.86056 | -8.31335 | 8.63103 | -7.42635 | 8.05508 | -7.02274 | 8.89103 | -7.72217 | 8.86384 | -7.85351 | 8.78692 | -7.93833 | 9.22107 | -8.60185 | 9.89079 | -9.21848 | 8.6146 | -7.61417 | 9.02043 | -8.55601 | 9.76275 | -9.63026
11.2944 | -9.81007 | 12.3381 | -9.64326 | 10.3038 | -9.18843 | 11.4549 | -8.91987 | 9.95356 | -8.0991 | 9.27182 | -7.70052 | 10.3157 | -8.38443 | 10.3324 | -8.52119 | 10.275 | -8.64027 | 10.8959 | -9.3427 | 11.7862 | -9.89036 | 9.87766 | -8.3055 | 10.7749 | -9.28042 | 11.9057 | -10.1547
13.3124 | -10.2804 | 14.2869 | -9.9098 | 12.1042 | -9.81071 | 13.2122 | -9.32603 | 11.4522 | -8.66358 | 10.6617 | -8.29853 | 11.9195 | -8.90068 | 11.984 | -9.02667 | 11.9581 | -9.17604 | 12.7844 | -9.85945 | 13.8717 | -10.2477 | 11.3017 | -8.94351 | 12.7459 | -9.71539 | 14.1722 | -10.2274
15.4385 | -10.4176 | 16.2718 | -9.87598 | 14.072 | -10.1851 | 15.0605 | -9.48419 | 13.0954 | -9.0702 | 12.2043 | -8.77038 | 13.6546 | -9.21752 | 13.763 | -9.31431 | 13.7788 | -9.48495 | 14.8017 | -10.0826 | 16.0173 | -10.2336 | 12.8769 | -9.49281 | 14.8109 | -9.78916 | 16.361 | -9.83759
17.5431 | -10.2038 | 18.1855 | -9.55082 | 16.1154 | -10.2636 | 16.9106 | -9.37738 | 14.8318 | -9.27951 | 13.8614 | -9.07457 | 15.4514 | -9.30001 | 15.5915 | -9.3511 | 15.6545 | -9.53032 | 16.835 | -9.98218 | 18.0775 | -9.85575 | 14.5812 | -9.91838 | 16.8219 | -9.49382 | 18.2977 | -9.07459
19.5026 | -9.67806 | 19.9368 | -8.98409 | 18.1271 | -10.0382 | 18.6735 | -9.0246 | 16.5958 | -9.27107 | 15.5786 | -9.18264 | 17.2296 | -9.14109 | 17.3822 | -9.13622 | 17.4919 | -9.31043 | 18.7683 | -9.57799 | 19.9299 | -9.1836 | 16.3807 | -10.19 | 18.6471 | -8.88893 | 19.8853 | -8.08604
21.2279 | -8.92235 | 21.4674 | -8.25092 | 20.0071 | -9.54374 | 20.2783 | -8.47525 | 18.3175 | -9.04874 | 17.2927 | -9.08571 | 18.9126 | -8.76376 | 19.056 | -8.70153 | 19.2062 | -8.85928 | 20.5085 | -8.93327 | 21.5021 | -8.32257 | 18.2312 | -10.2872 | 20.2031 | -8.07795 | 21.1098 | -7.02107
22.6772 | -8.03576 | 22.7552 | -7.43197 | 21.6825 | -8.84722 | 21.6819 | -7.79544 | 19.9344 | -8.6397 | 18.9416 | -8.7967 | 20.4411 | -8.21488 | 20.5554 | -8.10255 | 20.7364 | -8.23672 | 22.0022 | -8.13455 | 22.7758 | -7.38179 | 20.0832 | -10.2023 | 21.464 | -7.17331 | 22.0144 | -5.9928
23.8509 | -7.11004 | 23.8084 | -6.59793 | 23.1159 | -8.02908 | 22.8709 | -7.053 | 21.4001 | -8.08816 | 20.4728 | -8.34744 | 21.7799 | -7.55372 | 21.8506 | -7.40483 | 22.052 | -7.51309 | 23.2356 | -7.26942 | 23.773 | -6.45097 | 21.8867 | -9.9424 | 22.4485 | -6.26951 | 22.6658 | -5.06911
24.7781 | -6.21537 | 24.6538 | -5.80145 | 24.3032 | -7.16568 | 23.8546 | -6.30616 | 22.689 | -7.44585 | 21.8505 | -7.78185 | 22.9185 | -6.83991 | 22.9381 | -6.67081 | 23.1504 | -6.75485 | 24.2259 | -6.41058 | 24.5375 | -5.59128 | 23.5973 | -9.52749 | 23.2002 | -5.4315 | 23.1312 | -4.28039
25.5007 | -5.39716 | 25.3267 | -5.07629 | 25.264 | -6.31828 | 24.657 | -5.59829 | 23.7947 | -6.7632 | 23.0571 | -7.14774 | 23.8657 | -6.12476 | 23.8328 | -5.95158 | 24.0491 | -6.01569 | 25.0071 | -5.60946 | 25.1191 | -4.83732 | 25.1806 | -8.98749 | 23.7699 | -4.69592 | 23.4673 | -3.63255
26.0626 | -4.67951 | 25.8625 | -4.44036 | 26.0305 | -5.52934 | 25.308 | -4.95759 | 24.7259 | -6.08322 | 24.0912 | -6.48979 | 24.6423 | -5.44715 | 24.5605 | -5.28387 | 24.7763 | -5.33352 | 25.6193 | -4.89708 | 25.5644 | -4.20375 | 26.614 | -8.35739 | 24.2054 | -4.078 | 23.718 | -3.11817
26.5031 | -4.07118 | 26.2936 | -3.90015 | 26.6385 | -4.82407 | 25.8382 | -4.39961 | 25.5005 | -5.43869 | 24.9636 | -5.84526 | 25.2747 | -4.83323 | 25.1508 | -4.69087 | 25.364 | -4.73167 | 26.1011 | -4.28848 | 25.9124 | -3.69254 | 27.8872 | -7.67269 | 24.5466 | -3.5793 | 23.9153 | -2.72402
26.8552 | -3.57129 | 26.647 | -3.45491 | 27.1222 | -4.21434 | 26.2752 | -3.9307 | 26.1412 | -4.85216 | 25.692 | -5.24221 | 25.7902 | -4.29844 | 25.6327 | -4.18498 | 25.843 | -4.22207 | 26.4863 | -3.78781 | 26.1949 | -3.29863 | 29.0001 | -6.96577 | 24.8256 | -3.19382 | 24.0826 | -2.43536
27.1446 | -3.17381 | 26.9445 | -3.09985 | 27.5113 | -3.70299 | 26.6429 | -3.55131 | 26.6711 | -4.33744 | 26.2976 | -4.69998 | 26.2141 | -3.85023 | 26.0323 | -3.77104 | 26.2408 | -3.80878 | 26.8031 | -3.39278 | 26.4365 | -3.01381 | 29.9603 | -6.26362 | 25.0671 | -2.91212 | 24.2368 | -2.23811
27.3915 | -2.87057 | 27.2033 | -2.82846 | 27.8302 | -3.28747 | 26.9606 | -3.25861 | 27.1123 | -3.90185 | 26.8017 | -4.23071 | 26.5687 | -3.49084 | 26.3722 | -3.44917 | 26.581 | -3.49104 | 27.074 | -3.09779 | 26.6571 | -2.82903 | 30.7806 | -5.58697 | 25.2904 | -2.72372 | 24.3905 | -2.11968
27.611 | -2.65313 | 27.4367 | -2.63391 | 28.0984 | -2.96257 | 27.2442 | -3.04835 | 27.4842 | -3.54836 | 27.2245 | -3.84122 | 26.873 | -3.21952 | 26.6712 | -3.21697 | 26.8831 | -3.26553 | 27.3176 | -2.89604 | 26.8728 | -2.73556 | 31.4763 | -4.95033 | 25.5108 | -2.61826 | 24.5538 | -2.06906
27.8147 | -2.51384 | 27.6554 | -2.50994 | 28.3314 | -2.72218 | 27.5064 | -2.91613 | 27.8033 | -3.2774 | 27.5838 | -3.53487 | 27.1431 | -3.03412 | 26.9452 | -3.07097 | 27.164 | -3.12788 | 27.5489 | -2.78068 | 27.0977 | -2.72535 | 32.0635 | -4.36274 | 25.741 | -2.58592 | 24.7353 | -2.07656
28.0117 | -2.44652 | 27.8678 | -2.4514 | 28.5414 | -2.56058 | 27.7574 | -2.85825 | 28.0837 | -3.08843 | 27.8955 | -3.31321 | 27.3923 | -2.93235 | 27.208 | -3.0077 | 27.4378 | -3.07361 | 27.781 | -2.74542 | 27.3445 | -2.79094 | 32.5577 | -3.82891 | 25.9922 | -2.61733 | 24.9423 | -2.1333
28.2093 | -2.44667 | 28.0807 | -2.45451 | 28.738 | -2.47307 | 28.0057 | -2.87217 | 28.3373 | -2.98091 | 28.1732 | -3.17716 | 27.6326 | -2.91244 | 27.4716 | -3.02418 | 27.7173 | -3.09856 | 28.0257 | -2.78467 | 27.6259 | -2.92487 | 32.9733 | -3.35016 | 26.2741 | -2.70319 | 25.1819 | -2.23063
28.4133 | -2.51164 | 28.2998 | -2.51699 | 28.9291 | -2.45643 | 28.2585 | -2.95692 | 28.574 | -2.95518 | 28.4287 | -3.12803 | 27.8746 | -2.97363 | 27.7474 | -3.11817 | 28.0145 | -3.19903 | 28.294 | -2.89333 | 27.9542 | -3.11896 | 33.323 | -2.92549 | 26.5958 | -2.8337 | 25.4602 | -2.35954
28.6289 | -2.64072 | 28.5301 | -2.63817 | 29.1214 | -2.50918 | 28.5222 | -3.11329 | 28.8026 | -3.01303 | 28.6727 | -3.16817 | 28.1284 | -3.11639 | 28.0461 | -3.28817 | 28.3412 | -3.37161 | 28.5972 | -3.06645 | 28.342 | -3.3633 | 33.6179 | -2.55232 | 26.9653 | -2.99802 | 25.7826 | -2.51013
28.861 | -2.83518 | 28.7763 | -2.81907 | 29.3206 | -2.63181 | 28.8025 | -3.34405 | 29.0308 | -3.15823 | 28.9151 | -3.30156 | 28.4041 | -3.34255 | 28.3791 | -3.53332 | 28.7092 | -3.61285 | 28.9467 | -3.29853 | 28.8012 | -3.64519 | 33.8674 | -2.22718 | 27.3891 | -3.18378 | 26.1529 | -2.67129
29.1141 | -3.09843 | 29.0426 | -3.06253 | 29.5321 | -2.82688 | 29.1052 | -3.6542 | 29.2659 | -3.39695 | 29.1658 | -3.53426 | 28.7125 | -3.65526 | 28.7582 | -3.85298 | 29.131 | -3.91871 | 29.3543 | -3.58287 | 29.3418 | -3.94828 | 34.0796 | -1.9461 | 27.8714 | -3.37685 | 26.5726 | -2.83065
29.3926 | -3.43613 | 29.3334 | -3.37337 | 29.7611 | -3.09927 | 29.4356 | -4.05125 | 29.515 | -3.73821 | 29.4348 | -3.87475 | 29.0655 | -4.05882 | 29.1964 | -4.2463 | 29.6196 | -4.28385 | 29.8317 | -3.91063 | 29.9703 | -4.2522 | 34.2612 | -1.70502 | 28.4128 | -3.56161 | 27.0402 | -2.97505
29.7014 | -3.85641 | 29.6528 | -3.75856 | 30.0127 | -3.45637 | 29.7996 | -4.5455 | 29.7856 | -4.19434 | 29.733 | -4.33423 | 29.4763 | -4.55843 | 29.7079 | -4.71149 | 30.1883 | -4.7008 | 30.3901 | -4.26998 | 30.6875 | -4.53316 | 34.4177 | -1.49996 | 29.01 | -3.72169 | 27.5502 | -3.09137
30.0454 | -4.37022 | 30.0054 | -4.22758 | 30.2924 | -3.90841 | 30.2032 | -5.15053 | 30.0858 | -4.78156 | 30.0731 | -4.92697 | 29.9607 | -5.1597 | 30.3081 | -5.24499 | 30.8506 | -5.15903 | 31.039 | -4.64545 | 31.486 | -4.7658 | 34.554 | -1.32718 | 29.6544 | -3.84141 | 28.0933 | -3.16793
30.4302 | -4.99184 | 30.3957 | -4.79286 | 30.6063 | -4.46891 | 30.653 | -5.88383 | 30.4245 | -5.52069 | 30.4701 | -5.67051 | 30.5371 | -5.86808 | 31.0138 | -5.84046 | 31.6184 | -5.64422 | 31.7844 | -5.01771 | 32.3498 | -4.92641 | 34.6741 | -1.18322 | 30.3326 | -3.90762 | 28.6565 | -3.19592
30.8618 | -5.73926 | 30.8288 | -5.47027 | 30.961 | -5.15509 | 31.1564 | -6.76739 | 30.8127 | -6.43782 | 30.9426 | -6.58575 | 31.2268 | -6.68772 | 31.8418 | -6.48752 | 32.5015 | -6.13758 | 32.6269 | -5.36412 | 33.2539 | -4.99679 | 34.7812 | -1.06504 | 31.0273 | -3.91141 | 29.2245 | -3.17071
31.3472 | -6.6351 | 31.3098 | -6.27986 | 31.3639 | -5.98863 | 31.7215 | -7.82875 | 31.2633 | -7.56536 | 31.5136 | -7.69695 | 32.0549 | -7.62027 | 32.8085 | -7.17079 | 33.505 | -6.61596 | 33.5599 | -5.66031 | 34.1679 | -4.96779 | 34.8783 | -0.96992 | 31.719 | -3.84956 | 29.7814 | -3.09243
31.802 | -7.52263 | 31.755 | -7.08027 | 31.746 | -6.82217 | 32.2508 | -8.88244 | 31.7019 | -8.70392 | 32.0909 | -8.80159 | 32.8781 | -8.48909 | 33.738 | -7.75726 | 34.4402 | -6.98676 | 34.4028 | -5.85306 | 34.9199 | -4.86759 | 34.9539 | -0.90614 | 32.2836 | -3.74873 | 30.2298 | -2.98905
32.5111 | -8.99111 | 32.439 | -8.40257 | 32.3508 | -8.21178 | 33.0765 | -10.6298 | 32.4218 | -10.6195 | 33.0781 | -10.6182 | 34.2426 | -9.80711 | 35.2086 | -8.55438 | 35.8594 | -7.41952 | 35.6297 | -6.01257 | 35.9016 | -4.62884 | 35.0519 | -0.83995 | 33.0192 | -3.5452 | 30.8061 | -2.79932
33.2088 | -10.529 | 33.0999 | -9.7864 | 32.9567 | -9.67536 | 33.8903 | -12.4641 | 33.1777 | -12.653 | 34.1578 | -12.4871 | 35.6661 | -11.0343 | 36.6524 | -9.19422 | 37.1816 | -7.68957 | 36.7144 | -6.0377 | 36.6715 | -4.35036 | 35.1325 | -0.8015 | 33.5985 | -3.32246 | 31.254 | -2.60331
33.999 | -12.374 | 33.8344 | -11.4473 | 33.6554 | -11.4371 | 34.8149 | -14.6696 | 34.0961 | -15.1134 | 35.5135 | -14.665 | 37.3516 | -12.3154 | 38.2501 | -9.7522 | 38.566 | -7.84086 | 37.7906 | -5.9561 | 37.3573 | -4.02873 | 35.2113 | -0.77891 | 34.1189 | -3.0701 | 31.6523 | -2.38888
34.8953 | -14.5913 | 34.6502 | -13.4463 | 34.4638 | -13.558 | 35.869 | -17.3259 | 35.225 | -18.0837 | 37.2221 | -17.1713 | 39.325 | -13.6082 | 39.9809 | -10.1923 | 39.9778 | -7.85971 | 38.8276 | -5.77554 | 37.9553 | -3.68674 | 35.2899 | -0.77117 | 34.5774 | -2.80152 | 32.0002 | -2.16634
35.9144 | -17.2614 | 35.5555 | -15.8597 | 35.4017 | -16.1125 | 37.0764 | -20.5309 | 36.629 | -21.6603 | 39.3776 | -20.0102 | 41.6014 | -14.8571 | 41.8113 | -10.4833 | 41.3788 | -7.74296 | 39.7999 | -5.51216 | 38.4688 | -3.34422 | 35.3699 | -0.77755 | 34.975 | -2.52866 | 32.2999 | -1.94443
37.0755 | -20.4831 | 36.5594 | -18.7829 | 36.4931 | -19.1912 | 38.4667 | -24.4054 | 38.3957 | -25.9532 | 42.0894 | -23.1616 | 44.1783 | -15.996 | 43.6978 | -10.6035 | 42.732 | -7.49847 | 40.6895 | -5.18743 | 38.9054 | -3.01666 | 35.4526 | -0.7976 | 35.3154 | -2.2612 | 32.5551 | -1.72992
38.4024 | -24.3789 | 37.6716 | -22.3354 | 37.7675 | -22.9049 | 40.0791 | -29.0985 | 40.6448 | -31.0846 | 45.4776 | -26.568 | 47.0311 | -16.9537 | 45.5906 | -10.5445 | 44.0057 | -7.14356 | 41.4871 | -4.82471 | 39.2754 | -2.71495 | 35.5395 | -0.83112 | 35.6042 | -2.00631 | 32.7706 | -1.52757
39.9239 | -29.0993 | 38.9027 | -26.6667 | 39.2602 | -27.3883 | 41.965 | -34.793 | 43.5385 | -37.1826 | 49.6591 | -30.1221 | 50.1087 | -17.6629 | 47.4397 | -10.3126 | 45.1761 | -6.70212 | 42.1908 | -4.44633 | 39.5896 | -2.44592 | 35.632 | -0.87813 | 35.8474 | -1.7688 | 32.9514 | -1.34041
41.6757 | -34.8305 | 40.2645 | -31.965 | 41.0154 | -32.8055 | 44.1948 | -41.7138 | 47.2953 | -44.3708 | 54.7267 | -33.6578 | 53.3358 | -18.0707 | 49.2002 | -9.92776 | 46.2289 | -6.20089 | 42.8048 | -4.07148 | 39.8587 | -2.21318 | 35.7314 | -0.93892 | 36.0513 | -1.55145 | 33.1026 | -1.16997
43.7033 | -41.8023 | 41.7708 | -38.4662 | 43.0873 | -39.3565 | 46.866 | -50.1356 | 52.2036 | -52.7474 | 60.7175 | -36.9519 | 56.6198 | -18.149 | 50.8371 | -9.42001 | 47.1587 | -5.66618 | 43.3372 | -3.71523 | 40.0922 | -2.01799 | 35.8394 | -1.01398 | 36.222 | -1.35547 | 33.2286 | -1.0167
46.0652 | -50.2982 | 43.4378 | -46.4679 | 45.5441 | -47.2844 | 50.1167 | -60.3932 | 58.6328 | -62.3519 | 67.5805 | -39.7445 | 59.8619 | -17.8999 | 52.3278 | -8.82493 | 47.9673 | -5.12135 | 43.7984 | -3.3885 | 40.2988 | -1.86006 | 35.9575 | -1.10405 | 36.3647 | -1.18088 | 33.3336 | -0.88026
48.8383 | -60.6684 | 45.2863 | -56.3445 | 48.472 | -56.8848 | 54.1449 | -72.8899 | 67.0323 | -73.1147 | 75.1527 | -41.781 | 62.9705 | -17.3553 | 53.6617 | -8.17892 | 48.6618 | -4.5854 | 44.1995 | -3.09844 | 40.4856 | -1.73822 | 36.0874 | -1.21009 | 36.4843 | -1.02696 | 33.4209 | -0.75979
52.1261 | -73.3447 | 47.3444 | -68.5686 | 51.9807 | -68.5167 | 59.238 | -88.1054 | 77.9055 | -84.7919 | 83.1623 | -42.8685 | 65.8723 | -16.5716 | 54.8392 | -7.51538 | 49.2527 | -4.0725 | 44.5515 | -2.84919 | 40.6588 | -1.65087 | 36.231 | -1.33333 | 36.5846 | -0.89243 | 33.4937 | -0.65414
56.0701 | -88.859 | 49.6524 | -83.7371 | 56.2124 | -82.6154 | 65.815 | -106.596 | 91.7391 | -96.8964 | 91.2662 | -42.9282 | 68.5189 | -15.6186 | 55.8684 | -6.86244 | 49.7518 | -3.59227 | 44.8646 | -2.64268 | 40.824 | -1.59633 | 36.3902 | -1.47522 | 36.6692 | -0.7758 | 33.5544 | -0.56198
60.868 | -107.864 | 52.2711 | -102.604 | 61.3519 | -99.7064 | 74.4866 | -128.983 | 108.874 | -108.657 | 99.1136 | -42.0195 | 70.8878 | -14.57 | 56.7629 | -6.24197 | 50.1712 | -3.15044 | 45.148 | -2.4793 | 40.9856 | -1.57301 | 36.5672 | -1.63752 | 36.7409 | -0.67542 | 33.605 | -0.48195
66.7997 | -131.159 | 55.296 | -126.121 | 67.6434 | -120.423 | 86.1356 | -155.906 | 129.328 | -119.056 | 106.413 | -40.3251 | 72.9795 | -13.4936 | 57.5389 | -5.66965 | 50.5225 | -2.74961 | 45.41 | -2.35855 | 41.1477 | -1.57965 | 36.7645 | -1.82224 | 36.802 | -0.58969 | 33.6474 | -0.41271
74.2683 | -159.715 | 58.8805 | -155.495 | 75.4131 | -145.527 | 102.015 | -187.938 | 152.636 | -126.996 | 112.98 | -38.1029 | 74.8118 | -12.4467 | 58.2137 | -5.15569 | 50.8162 | -2.39005 | 45.6578 | -2.27942 | 41.314 | -1.61531 | 36.9846 | -2.03175 | 36.8546 | -0.51703 | 33.6828 | -0.35297
83.8581 | -194.701 | 63.2743 | -192.247 | 85.0992 | -175.923 | 123.841 | -225.395 | 177.79 | -131.586 | 118.742 | -35.6288 | 76.4128 | -11.4732 | 58.8042 | -4.70599 | 51.0616 | -2.07049 | 45.8977 | -2.24082 | 41.4878 | -1.67947 | 37.2307 | -2.26873 | 36.9003 | -0.45601 | 33.7126 | -0.30157
96.4236 | -237.498 | 68.8863 | -238.298 | 97.2979 | -212.68 | 153.826 | -268.043 | 203.402 | -132.436 | 123.725 | -33.1505 | 77.8166 | -10.6045 | 59.326 | -4.32315 | 51.2665 | -1.78859 | 46.1356 | -2.24176 | 41.6725 | -1.77207 | 37.506 | -2.53625 | 36.9404 | -0.40533 | 33.7375 | -0.25744
113.216 | -289.701 | 76.388 | -296.058 | 112.824 | -257.04 | 194.548 | -314.657 | 228.036 | -129.817 | 128.021 | -30.8621 | 79.0585 | -9.86079 | 59.7936 | -4.00752 | 51.4378 | -1.54143 | 46.3768 | -2.28154 | 41.8713 | -1.8935 | 37.8141 | -2.83779 | 36.9762 | -0.36382 | 33.7585 | -0.2196
136.059 | -353.065 | 86.8799 | -368.535 | 132.794 | -310.421 | 248.471 | -362.556 | 250.564 | -124.57 | 131.752 | -28.8993 | 80.1728 | -9.25383 | 60.2195 | -3.75802 | 51.5811 | -1.32581 | 46.626 | -2.35985 | 42.0873 | -2.04462 | 38.1592 | -3.17731 | 37.0086 | -0.33049 | 33.7762 | -0.18721
167.584 | -429.371 | 102.157 | -459.424 | 158.744 | -374.386 | 317.008 | -407.372 | 270.383 | -117.826 | 135.051 | -27.3461 | 81.1912 | -8.78927 | 60.6152 | -3.57282 | 51.7012 | -1.13847 | 46.888 | -2.47687 | 42.3238 | -2.22676 | 38.5459 | -3.55925 | 37.0385 | -0.30448 | 33.7911 | -0.15951
211.504 | -520.131 | 125.128 | -573.162 | 192.77 | -450.571 | 399.28 | -443.557 | 287.416 | -110.712 | 138.044 | -26.248 | 82.1423 | -8.46879 | 60.9907 | -3.44983 | 51.8018 | -0.97625 | 47.1674 | -2.6333 | 42.5845 | -2.44178 | 38.9794 | -3.98866 | 37.0665 | -0.28504 | 33.8036 | -0.13586
272.863 | -626.045 | 160.444 | -714.833 | 237.706 | -540.537 | 491.25 | -465.93 | 301.964 | -104.14 | 140.844 | -25.6245 | 83.052 | -8.29189 | 61.3549 | -3.38705 | 51.8864 | -0.83618 | 47.4686 | -2.83042 | 42.8731 | -2.69203 | 39.4654 | -4.47119 | 37.0934 | -0.2716 | 33.8142 | -0.11567
358.09 | -746.096 | 215.396 | -889.758 | 297.307 | -645.489 | 586.211 | -471.805 | 314.527 | -98.7446 | 143.551 | -25.48 | 83.9434 | -8.25722 | 61.716 | -3.38286 | 51.9575 | -0.71552 | 47.7966 | -3.07011 | 43.1936 | -2.9804 | 40.0103 | -5.01322 | 37.1198 | -0.26366 | 33.8232 | -0.09845
474.527 | -876.307 | 301.056 | -1102.44 | 376.381 | -765.825 | 676.844 | -462.338 | 325.661 | -94.9053 | 146.248 | -25.8119 | 84.8372 | -8.36351 | 62.0814 | -3.43614 | 52.0174 | -0.61178 | 48.1561 | -3.35487 | 43.5506 | -3.31033 | 40.6215 | -5.62189 | 37.1461 | -0.26087 | 33.8308 | -0.08378
628.995 | -1008.46 | 433.35 | -1354.35 | 480.783 | -900.484 | 757.692 | -442.025 | 335.888 | -92.8131 | 149.012 | -26.6167 | 85.7528 | -8.61034 | 62.4581 | -3.54643 | 52.0679 | -0.52273 | 48.5524 | -3.68791 | 43.9488 | -3.68591 | 41.3071 | -6.30531 | 37.173 | -0.26294 | 33.8372 | -0.07128

## Cu Ncbs-Ag 3 min PS_Z
Cu Ncbs-Ag 3 min 0V | Cu Ncbs-Ag 3 min 0V | Cu Ncbs-Ag 3 min -0.1 V | Cu Ncbs-Ag 3 min -0.1 V | Cu Ncbs-Ag 3 min -0.2 V | Cu Ncbs-Ag 3 min -0.2 V | Cu Ncbs-Ag 3 min -0.3 V | Cu Ncbs-Ag 3 min -0.3 V | Cu Ncbs-Ag 3 min -0.4 V | Cu Ncbs-Ag 3 min -0.4 V | Cu Ncbs-Ag 3 min -0.5 V | Cu Ncbs-Ag 3 min -0.5 V | Cu Ncbs-Ag 3 min -0.6 V | Cu Ncbs-Ag 3 min -0.6 V | Cu Ncbs-Ag 3 min -0.7 V | Cu Ncbs-Ag 3 min -0.7 V | Cu Ncbs-Ag 3 min -0.8 V | Cu Ncbs-Ag 3 min -0.8 V | Cu Ncbs-Ag 3 min -0.9 V | Cu Ncbs-Ag 3 min -0.9 V | Cu Ncbs-Ag 3 min -1.0 V | Cu Ncbs-Ag 3 min -1.0 V | Cu Ncbs-Ag 3 min -1.1 V | Cu Ncbs-Ag 3 min -1.1 V | Cu Ncbs-Ag 3 min -1.2 V | Cu Ncbs-Ag 3 min -1.2 V | Cu Ncbs-Ag 3 min -1.3 V | Cu Ncbs-Ag 3 min -1.3 V
Z1-model /ohm | Z2-model /ohm | Z1-model /ohm | Z2-model /ohm | Z1-model /ohm | Z2-model /ohm | Z1-model /ohm | Z2-model /ohm | Z1-model /ohm | Z2-model /ohm | Z1-model /ohm | Z2-model /ohm | Z1-model /ohm | Z2-model /ohm | Z1-model /ohm | Z2-model /ohm | Z1-model /ohm | Z2-model /ohm | Z1-model /ohm | Z2-model /ohm | Z1-model /ohm | Z2-model /ohm | Z1-model /ohm | Z2-model /ohm | Z1-model /ohm | Z2-model /ohm | Z1-model /ohm | Z2-model /ohm
6.16021 | -0.0200536 | 4.39899 | -0.0872723 | 0.744747 | -0.644194 | 0.462317 | -0.568514 | 0.00458496 | -0.501944 | -0.00235052 | -0.513673 | 0.0264616 | -0.57654 | -0.0511154 | -0.483604 | 0.116987 | -0.912155 | -0.0949772 | -0.908425 | 0.153878 | -1.20768 | 0.143328 | -1.29619 | 24.8349 | -0.00285435 | 0.180162 | -0.950747
6.16008 | -0.0252568 | 4.40756 | -0.100086 | 0.75111 | -0.813153 | 0.48125 | -0.701172 | 0.000682874 | -0.638981 | -0.00243425 | -0.651316 | 0.0289866 | -0.72966 | -0.0634095 | -0.621493 | 0.126554 | -1.15437 | -0.112259 | -1.16994 | 0.200388 | -1.50426 | 0.185223 | -1.62454 | 24.8353 | -0.00320263 | 0.215449 | -1.18372
6.15988 | -0.0318375 | 4.41711 | -0.115063 | 0.762339 | -1.02636 | 0.505481 | -0.866663 | -0.00219246 | -0.813517 | -0.000363137 | -0.825867 | 0.034849 | -0.923405 | -0.0769973 | -0.799044 | 0.144802 | -1.46057 | -0.127204 | -1.5072 | 0.267272 | -1.87198 | 0.249066 | -2.0343 | 24.8357 | -0.00359341 | 0.265698 | -1.47264
6.1596 | -0.0401662 | 4.42775 | -0.132636 | 0.781645 | -1.29522 | 0.537616 | -1.07323 | -0.00244435 | -1.0358 | 0.00578345 | -1.04717 | 0.0465506 | -1.16844 | -0.0907322 | -1.02778 | 0.177703 | -1.8472 | -0.134301 | #REF! | 0.364277 | -2.32657 | 0.346666 | -2.54398 | 24.8361 | -0.00403187 | 0.337931 | -1.83005
6.1592 | -0.0507146 | 4.4396 | -0.153336 | 0.814219 | -1.63387 | 0.581781 | -1.33107 | 0.00278263 | -1.31882 | 0.0192593 | -1.3276 | 0.0682235 | -1.47809 | -0.102118 | -1.32255 | 0.234955 | -2.3344 | -0.123249 | -2.50244 | 0.5059 | -2.88609 | 0.496049 | -3.17485 | 24.8366 | -0.00452384 | 0.442578 | -2.27057
6.15864 | -0.064083 | 4.45277 | -0.177817 | 0.868393 | -2.05958 | 0.644507 | -1.65254 | 0.0184537 | -1.67892 | 0.0454966 | -1.68258 | 0.106624 | -1.86883 | -0.106237 | -1.70242 | 0.33214 | -2.94626 | -0.0755216 | -3.22284 | 0.713516 | -3.57024 | 0.724364 | -3.94971 | 24.8372 | -0.00507583 | 0.595046 | -2.81056
6.15787 | -0.0810366 | 4.46739 | -0.206894 | 0.957423 | -2.59299 | 0.73608 | -2.05231 | 0.0530253 | -2.13644 | 0.0934496 | -2.13108 | 0.172687 | -2.36064 | -0.0939332 | -2.19157 | 0.493948 | -3.71038 | 0.0411908 | -4.14464 | 1.01817 | -4.39863 | 1.07165 | -4.8902 | 24.8378 | -0.00569517 | 0.817828 | -3.46718
6.15684 | -0.102551 | 4.48361 | -0.241576 | 1.10215 | -3.25774 | 0.872543 | -2.54693 | 0.12065 | -2.71621 | 0.177692 | -2.6959 | 0.283907 | -2.97708 | -0.0487684 | -2.82007 | 0.758755 | -4.65586 | 0.281486 | -5.31322 | 1.46377 | -5.38703 | 1.59492 | -6.01083 | 24.8385 | -0.00639009 | 1.14311 | -4.256
6.15547 | -0.129871 | 4.50159 | -0.283124 | 1.33474 | -4.07889 | 1.07846 | -3.15337 | 0.244589 | -3.44732 | 0.321578 | -3.40316 | 0.467814 | -3.7443 | 0.0578749 | -3.62366 | 1.18441 | -5.8082 | 0.733869 | -6.76922 | 2.10982 | -6.54043 | 2.37083 | -7.30847 | 24.8393 | -0.00716981 | 1.61539 | -5.18659
6.15367 | -0.164584 | 4.52147 | -0.333115 | 1.70348 | -5.07884 | 1.39028 | -3.88564 | 0.462236 | -4.36151 | 0.561739 | -4.28043 | 0.766716 | -4.68819 | 0.274261 | -4.64131 | 1.85399 | -7.17866 | 1.53286 | -8.52769 | 3.03149 | -7.84209 | 3.4929 | -8.746 | 24.8401 | -0.00804463 | 2.29296 | -6.2549
6.15133 | -0.208723 | 4.54347 | -0.393532 | 2.2777 | -6.26902 | 1.85949 | -4.74796 | 0.83189 | -5.48827 | 0.953862 | -5.35163 | 1.24329 | -5.82783 | 0.67845 | -5.90723 | 2.87755 | -8.74559 | 2.86134 | -10.5384 | 4.31299 | -9.23875 | 5.0567 | -10.2327 | 24.8411 | -0.00902624 | 3.24555 | -7.43213
6.14836 | -0.26488 | 4.56779 | -0.466862 | 3.14955 | -7.63455 | 2.5524 | -5.72282 | 1.43995 | -6.8435 | 1.57822 | -6.62613 | 1.98475 | -7.16239 | 1.38844 | -7.43191 | 4.38084 | -10.4269 | 4.91874 | -12.6281 | 6.02847 | -10.6257 | 7.1255 | -11.6107 | 24.8422 | -0.0101276 | 4.54369 | -8.6512
6.14465 | -0.336377 | 4.5947 | -0.556249 | 4.42626 | -9.11227 | 3.54175 | -6.75517 | 2.4043 | -8.40863 | 2.54087 | -8.07988 | 3.10031 | -8.65025 | 2.56294 | -9.16686 | 6.4692 | -12.054 | 7.82487 | -14.4585 | 8.20833 | -11.844 | 9.6804 | -12.6681 | 24.8435 | -0.0113634 | 6.23623 | -9.79801
6.14015 | -0.427469 | 4.62456 | -0.665668 | 6.20255 | -10.5678 | 4.88259 | -7.7388 | 3.86307 | -10.0986 | 3.96105 | -9.62813 | 4.70169 | -10.1825 | 4.37093 | -10.9547 | 9.16109 | -13.372 | 11.4703 | -15.5813 | 10.7989 | -12.7036 | 12.5794 | -13.1957 | 24.8448 | -0.0127499 | 8.31697 | -10.7185
6.13492 | -0.54361 | 4.65786 | -0.800157 | 8.50786 | -11.7915 | 6.57239 | -8.52173 | 5.93289 | -11.7294 | 5.93242 | -11.1009 | 6.85654 | -11.5665 | 6.90449 | -12.4967 | 12.3183 | -14.101 | 15.4366 | -15.6449 | 13.6413 | -13.0402 | 15.5687 | -13.0739 | 24.8464 | -0.0143056 | 10.6952 | -11.2532
6.12921 | -0.691794 | 4.69538 | -0.966113 | 11.2457 | -12.5419 | 8.51461 | -8.94842 | 8.62908 | -13.0187 | 8.45528 | -12.249 | 9.52061 | -12.5488 | 10.0501 | -13.4094 | 15.6377 | -14.0567 | 19.1415 | -14.6284 | 16.4984 | -12.7835 | 18.3616 | -12.3328 | 24.8481 | -0.0160512 | 13.196 | -11.2944
6.1237 | -0.881001 | 4.73833 | -1.17167 | 14.1758 | -12.6417 | 10.5242 | -8.93071 | 11.7835 | -13.6636 | 11.3725 | -12.8146 | 12.4923 | -12.9016 | 13.432 | -13.4102 | 18.7504 | -13.2533 | 22.1377 | -12.8576 | 19.1283 | -11.9905 | 20.7411 | -11.137 | 24.8501 | -0.0180097 | 15.6048 | -10.8341
6.11982 | -1.12275 | 4.7887 | -1.42718 | 16.9829 | -12.0717 | 12.3928 | -8.49818 | 15.0459 | -13.4881 | 14.3774 | -12.6529 | 15.4512 | -12.5371 | 16.5536 | -12.5101 | 21.3708 | -11.8945 | 24.2831 | -10.7829 | 21.3609 | -10.8186 | 22.6149 | -9.70661 | 24.8523 | -0.0202072 | 17.7371 | -9.96833
6.12033 | -1.43178 | 4.84984 | -1.74576 | 19.4017 | -10.9828 | 13.9715 | -7.78148 | 18.0182 | -12.5524 | 17.1266 | -11.8182 | 18.0825 | -11.5598 | 19.053 | -11.0059 | 23.383 | -10.2637 | 25.6805 | -8.75993 | 23.1311 | -9.459 | 24.0018 | -8.23735 | 24.8548 | -0.0226729 | 19.4892 | -8.85305
6.13036 | -1.82686 | 4.92735 | -2.14398 | 21.3036 | -9.61377 | 15.2105 | -6.94493 | 20.4286 | -11.1148 | 19.3827 | -10.531 | 20.198 | -10.206 | 20.8328 | -9.28224 | 24.8206 | -8.60755 | 26.5267 | -6.97908 | 24.4616 | -8.07669 | 24.9828 | -6.86156 | 24.8575 | -0.0254394 | 20.844 | -7.64631
6.1591 | -2.33166 | 5.03073 | -2.64253 | 22.6956 | -8.18846 | 16.1402 | -6.1248 | 22.2045 | -9.48586 | 21.0749 | -9.06001 | 21.7655 | -8.72814 | 21.9936 | -7.63142 | 25.7948 | -7.08349 | 27.0086 | -5.5013 | 25.424 | -6.78334 | 25.6557 | -5.64771 | 24.8606 | -0.0285435 | 21.8449 | -6.46927
6.22254 | -2.97535 | 5.17582 | -3.26652 | 23.6642 | -6.8605 | 16.8291 | -5.40571 | 23.4218 | -7.90694 | 22.2614 | -7.62021 | 22.8592 | -7.3141 | 22.7063 | -6.20515 | 26.431 | -5.76535 | 27.2664 | -4.31689 | 26.1025 | -5.63843 | 26.1087 | -4.61837 | 24.8641 | -0.0320263 | 22.5611 | -5.39586
6.34799 | -3.7925 | 5.38888 | -4.04511 | 24.3174 | -5.70896 | 17.3502 | -4.82637 | 24.2155 | -6.51402 | 23.0566 | -6.33829 | 23.5924 | -6.06847 | 23.1283 | -5.04947 | 26.836 | -4.67045 | 27.3928 | -3.38741 | 26.5743 | -4.66304 | 26.4111 | -3.76908 | 24.868 | -0.0359341 | 23.0633 | -4.46008
6.58075 | -4.82068 | 5.71237 | -5.00876 | 24.7527 | -4.75957 | 17.7654 | -4.39582 | 24.7178 | -5.35858 | 23.5765 | -5.26708 | 24.0738 | -5.03103 | 23.3763 | -4.15428 | 27.0897 | -3.78621 | 27.4455 | -2.66835 | 26.901 | -3.85522 | 26.6132 | -3.08258 | 24.8724 | -0.0403187 | 23.412 | -3.66929
6.99305 | -6.09324 | 6.21231 | -6.1819 | 25.0452 | -4.00805 | 18.121 | -4.10789 | 25.0324 | -4.44249 | 23.9153 | -4.41383 | 24.3892 | -4.2032 | 23.5275 | -3.48781 | 27.2476 | -3.08789 | 27.4588 | -2.11889 | 27.1286 | -3.20148 | 26.75 | -2.53743 | 24.8773 | -0.0452384 | 23.654 | -3.01592
7.6929 | -7.62254 | 6.98446 | -7.567 | 25.2485 | -3.43684 | 18.4501 | -3.9506 | 25.2322 | -3.74522 | 24.1414 | -3.76381 | 24.6006 | -3.56844 | 23.6306 | -3.01463 | 27.3463 | -2.54839 | 27.4524 | -1.70516 | 27.29 | -2.68418 | 26.8454 | -2.11251 | 24.8829 | -0.0507583 | 23.8232 | -2.48565
8.82446 | -9.36883 | 8.15087 | -9.11685 | 25.3992 | -3.02502 | 18.7758 | -3.91142 | 25.366 | -3.23977 | 24.3013 | -3.29493 | 24.7502 | -3.10472 | 23.7155 | -2.70323 | 27.4097 | -2.14295 | 27.4373 | -1.40052 | 27.4083 | -2.28557 | 26.9152 | -1.78911 | 24.889 | -0.0569517 | 23.9439 | -2.0622
10.5414 | -11.1967 | 9.83066 | -10.7 | 25.5217 | -2.75316 | 19.1148 | -3.97965 | 25.465 | -2.90065 | 24.426 | -2.98538 | 24.8664 | -2.79079 | 23.8009 | -2.52846 | 27.453 | -1.85098 | 27.4195 | -1.18484 | 27.4996 | -1.98986 | 26.9704 | -1.55167 | 24.896 | -0.0639009 | 24.0328 | -1.72999
12.9313 | -12.8465 | 12.0703 | -12.0869 | 25.6327 | -2.6056 | 19.4793 | -4.14738 | 25.5495 | -2.70713 | 24.5364 | -2.81706 | 24.9683 | -2.60908 | 23.8991 | -2.4716 | 27.4864 | -1.65648 | 27.4023 | -1.04359 | 27.5755 | -1.784 | 27.0185 | -1.38784 | 24.9038 | -0.0716981 | 24.1015 | -1.47524
15.9028 | -13.9808 | 14.7561 | -13.0079 | 25.7438 | -2.57103 | 19.8791 | -4.40979 | 25.6328 | -2.64425 | 24.6465 | -2.77678 | 25.0693 | -2.5466 | 24.0191 | -2.51962 | 27.5168 | -1.54794 | 27.3875 | -0.966947 | 27.6445 | -1.65795 | 27.0653 | -1.28824 | 24.9125 | -0.0804463 | 24.1584 | -1.28643
19.1309 | -14.3439 | 17.5952 | -13.2925 | 25.8633 | -2.64267 | 20.3226 | -4.76505 | 25.7242 | -2.70287 | 24.7671 | -2.85649 | 25.1794 | -2.59505 | 24.1689 | -2.66434 | 27.5493 | -1.51793 | 27.3763 | -0.949153 | 27.7137 | -1.60449 | 27.1155 | -1.24614 | 24.9224 | -0.0902624 | 24.2095 | -1.15424
22.1709 | -13.9362 | 20.2347 | -12.9901 | 25.9984 | -2.81813 | 20.8179 | -5.21418 | 25.8311 | -2.87944 | 24.9066 | -3.05314 | 25.3073 | -2.75064 | 24.3563 | -2.90142 | 27.5886 | -1.56276 | 27.37 | -0.988088 | 27.7893 | -1.61911 | 27.1733 | -1.25706 | 24.9334 | -0.101276 | 24.2596 | -1.07142
24.6827 | -13.0229 | 22.4371 | -12.342 | 26.1552 | -3.09922 | 21.3729 | -5.76098 | 25.9597 | -3.17566 | 25.0732 | -3.36842 | 25.4613 | -3.01376 | 24.5902 | -3.2296 | 27.6394 | -1.6822 | 27.3704 | -1.08499 | 27.8777 | -1.69956 | 27.2434 | -1.31846 | 24.9457 | -0.113634 | 24.3127 | -1.03247
26.5595 | -11.9679 | 24.1534 | -11.6371 | 26.3399 | -3.49196 | 21.9961 | -6.41195 | 26.1163 | -3.59845 | 25.2754 | -3.80862 | 25.6506 | -3.38869 | 24.8812 | -3.64984 | 27.7075 | -1.8792 | 27.3807 | -1.24438 | 27.9862 | -1.84556 | 27.3312 | -1.42926 | 24.9596 | -0.127499 | 24.3727 | -1.03337
27.883 | -11.0685 | 25.4687 | -11.0959 | 26.559 | -4.00661 | 22.6966 | -7.17631 | 26.308 | -4.15988 | 25.5228 | -4.3845 | 25.8859 | -3.8833 | 25.2425 | -4.16441 | 27.8006 | -2.15963 | 27.4062 | -1.47397 | 28.1236 | -2.05824 | 27.443 | -1.58943 | 24.9751 | -0.143056 | 24.4439 | -1.07121
28.8107 | -10.5009 | 26.514 | -10.8427 | 26.8201 | -4.65789 | 23.4847 | -8.06616 | 26.543 | -4.87747 | 25.8272 | -5.11129 | 26.1806 | -4.50871 | 25.6897 | -4.77594 | 27.9291 | -2.53191 | 27.4556 | -1.7846 | 28.3011 | -2.33938 | 27.5872 | -1.7993 | 24.9926 | -0.160512 | 24.5307 | -1.14378
29.4964 | -10.3465 | 27.4113 | -10.932 | 27.1318 | -5.46537 | 24.3716 | -9.09669 | 26.831 | -5.77458 | 26.2031 | -6.00877 | 26.5518 | -5.27894 | 26.2424 | -5.48604 | 28.1078 | -3.00644 | 27.543 | -2.18974 | 28.5329 | -2.69035 | 27.774 | -2.05875 | 25.0122 | -0.180097 | 24.6386 | -1.24911
30.0607 | -10.6374 | 28.2545 | -11.3834 | 27.504 | -6.45407 | 25.3701 | -10.2865 | 27.1845 | -6.88107 | 26.6689 | -7.10132 | 27.0213 | -6.2102 | 26.9233 | -6.29375 | 28.3573 | -3.59438 | 27.6905 | -2.70418 | 28.8368 | -3.11046 | 28.016 | -2.36596 | 25.0342 | -0.202072 | 24.7739 | -1.38482
30.5906 | -11.3901 | 29.1117 | -12.2067 | 27.9491 | -7.65511 | 26.4947 | -11.6581 | 27.6186 | -8.23402 | 27.2483 | -8.41784 | 27.6173 | -7.31981 | 27.7586 | -7.1934 | 28.7058 | -4.30547 | 27.9316 | -3.34072 | 29.2341 | -3.59464 | 28.328 | -2.71583 | 25.0588 | -0.226729 | 24.9437 | -1.54741
31.148 | -12.6247 | 30.0321 | -13.4154 | 28.4812 | -9.10669 | 27.7619 | -13.2383 | 28.1527 | -9.87881 | 27.9716 | -9.99158 | 28.376 | -8.62444 | 28.7771 | -8.17223 | 29.191 | -5.1444 | 28.3146 | -4.10375 | 29.7489 | -4.13046 | 28.7258 | -3.09799 | 25.0865 | -0.254394 | 25.1559 | -1.73135
31.7801 | -14.3754 | 31.0536 | -15.0338 | 29.1176 | -10.8555 | 29.1902 | -15.0594 | 28.8113 | -11.8704 | 28.8778 | -11.8597 | 29.3429 | -10.1375 | 30.008 | -9.20788 | 29.8606 | -6.10505 | 28.9033 | -4.97792 | 30.4052 | -4.695 | 29.2247 | -3.49501 | 25.1175 | -0.285435 | 25.4178 | -1.92822
32.5266 | -16.695 | 32.2085 | -17.1004 | 29.8791 | -12.9578 | 30.801 | -17.1593 | 29.6257 | -14.2745 | 30.0171 | -14.0615 | 30.5743 | -11.8649 | 31.4773 | -10.2659 | 30.7702 | -7.16223 | 29.7693 | -5.91189 | 31.2219 | -5.25232 | 29.8354 | -3.88105 | 25.1524 | -0.320263 | 25.7352 | -2.12606
33.4255 | -19.6586 | 33.5271 | -19.6708 | 30.7905 | -15.4816 | 32.6186 | -19.5834 | 30.6362 | -17.169 | 31.4537 | -16.6367 | 32.137 | -13.7992 | 33.2031 | -11.299 | 31.9757 | -8.26265 | 30.9696 | -6.80371 | 32.2052 | -5.75394 | 30.5593 | -4.2229 | 25.1914 | -0.359341 | 26.1105 | -2.30947
34.3278 | -22.7177 | 34.7846 | -22.2727 | 31.6934 | -17.9865 | 34.3252 | -21.9093 | 31.674 | -20.046 | 32.949 | -19.1147 | 33.7609 | -15.5642 | 34.8542 | -12.1046 | 33.2477 | -9.15705 | 32.2405 | -7.41142 | 33.1499 | -6.09143 | 31.2465 | -4.44892 | 25.2279 | -0.395827 | 26.468 | -2.43949
35.848 | -27.9451 | 36.7871 | -26.6412 | 33.188 | -22.1368 | 36.9892 | -25.6302 | 33.4685 | -24.8111 | 35.564 | -23.0406 | 36.5613 | -18.1475 | 37.4184 | -13.047 | 35.3999 | -10.2103 | 34.2898 | -7.85459 | 34.588 | -6.37074 | 32.2816 | -4.63049 | 25.2845 | -0.452384 | 27.0133 | -2.56287
37.4728 | -33.5569 | 38.8049 | -31.2578 | 34.7532 | -26.4838 | 39.6109 | -29.393 | 35.4457 | -29.7877 | 38.462 | -26.9024 | 39.57 | -20.4107 | 39.8496 | -13.6306 | 37.5654 | -10.8089 | 36.1374 | -7.7632 | 35.8848 | -6.39952 | 33.2089 | -4.64209 | 25.3397 | -0.507583 | 27.5127 | -2.6023
39.4589 | -40.3995 | 41.1438 | -36.8189 | 36.6291 | -31.6904 | 42.5785 | -33.7649 | 37.9411 | -35.7133 | 42.1064 | -31.1824 | 43.1756 | -22.5692 | 42.4166 | -13.9457 | 39.8921 | -11.0108 | 37.841 | -7.254 | 37.1571 | -6.22466 | 34.1175 | -4.51597 | 25.4016 | -0.569517 | 28.0159 | -2.57297
41.8893 | -48.7152 | 43.8628 | -43.5089 | 38.8786 | -37.9253 | 45.9412 | -38.8544 | 41.1051 | -42.7393 | 46.6554 | -35.81 | 47.3733 | -24.4576 | 45.0348 | -13.9614 | 42.214 | -10.7777 | 39.2507 | -6.45414 | 38.3366 | -5.87082 | 34.9626 | -4.26865 | 25.4711 | -0.639009 | 28.4997 | -2.4776
44.8677 | -58.798 | 47.0339 | -51.5533 | 41.5776 | -45.3897 | 49.7569 | -44.7907 | 45.1335 | -51.0254 | 52.2671 | -40.6517 | 52.0909 | -25.8981 | 47.6123 | -13.676 | 44.3664 | -10.152 | 40.3157 | -5.52501 | 39.3747 | -5.38482 | 35.712 | -3.93061 | 25.5491 | -0.716981 | 28.9447 | -2.32685
48.524 | -71.0027 | 50.7462 | -61.2266 | 44.8177 | -54.3242 | 54.0935 | -51.7281 | 50.2803 | -60.7298 | 59.0741 | -45.4982 | 57.1811 | -26.7327 | 50.063 | -13.1171 | 46.2306 | -9.23892 | 41.0658 | -4.59928 | 40.2482 | -4.82182 | 36.3495 | -3.5379 | 25.6366 | -0.804463 | 29.3378 | -2.13641
53.0227 | -85.7571 | 55.1115 | -72.8633 | 48.7106 | -65.0169 | 59.0319 | -59.8523 | 56.8713 | -71.9934 | 67.148 | -50.0626 | 62.4339 | -26.8608 | 52.3186 | -12.3355 | 47.7539 | -8.1679 | 41.5678 | -3.75705 | 40.9571 | -4.23274 | 36.8738 | -3.12433 | 25.7347 | -0.902624 | 29.6733 | -1.92336
58.5725 | -103.572 | 60.2704 | -86.8673 | 53.3914 | -77.8101 | 64.6689 | -69.3841 | 65.3155 | -84.9106 | 76.4552 | -53.9976 | 67.6086 | -26.2661 | 54.3346 | -11.3952 | 48.9421 | -7.05611 | 41.8919 | -3.03262 | 41.5166 | -3.65701 | 37.2938 | -2.71677 | 25.8449 | -1.01276 | 29.9517 | -1.70313
65.4405 | -125.056 | 66.4028 | -103.727 | 59.0252 | -93.1126 | 71.1217 | -80.5887 | 76.1126 | -99.491 | 86.823 | -56.9403 | 72.4797 | -25.0211 | 56.0918 | -10.3623 | 49.8375 | -5.98877 | 42.0962 | -2.43091 | 41.9497 | -3.12056 | 37.624 | -2.33358 | 25.9684 | -1.13634 | 30.1777 | -1.48779
73.9703 | -150.933 | 73.7415 | -124.031 | 65.8136 | -111.411 | 78.5344 | -93.7828 | 89.8447 | -115.603 | 97.9286 | -58.5787 | 76.8748 | -23.267 | 57.592 | -9.29656 | 50.4963 | -5.01658 | 42.223 | -1.94194 | 42.2806 | -2.63747 | 37.8804 | -1.98534 | 26.1071 | -1.27499 | 30.3585 | -1.28558
84.6067 | -182.055 | 82.5911 | -148.484 | 74.0036 | -133.282 | 87.0865 | -109.345 | 107.144 | -132.909 | 109.328 | -58.7234 | 80.6951 | -21.1786 | 58.852 | -8.24597 | 50.9738 | -4.16234 | 42.301 | -1.55009 | 42.5316 | -2.21302 | 38.0779 | -1.67663 | 26.2627 | -1.43056 | 30.5016 | -1.10133
97.9288 | -219.416 | 93.3546 | -177.928 | 83.8993 | -159.412 | 97.0046 | -127.725 | 128.621 | -150.791 | 120.526 | -57.3571 | 83.9137 | -18.9285 | 59.8975 | -7.2455 | 51.3173 | -3.43013 | 42.3491 | -1.23895 | 42.7215 | -1.84668 | 38.2297 | -1.40793 | 26.4372 | -1.60512 | 30.6142 | -0.93716
114.694 | -264.169 | 106.571 | -213.356 | 95.8763 | -190.611 | 108.58 | -149.458 | 154.737 | -168.313 | 131.063 | -54.639 | 86.5589 | -16.6622 | 60.7576 | -6.31773 | 51.5638 | -2.81322 | 42.3792 | -0.993551 | 42.8653 | -1.53459 | 38.3463 | -1.17718 | 26.6331 | -1.80097 | 30.7025 | -0.793343
135.898 | -317.625 | 122.966 | -255.933 | 110.401 | -227.838 | 122.192 | -175.172 | 185.641 | -184.233 | 140.59 | -50.863 | 88.6928 | -14.4866 | 61.4614 | -5.47496 | 51.741 | -2.29966 | 42.3989 | -0.801077 | 42.9744 | -1.27123 | 38.4361 | -0.981006 | 26.8528 | -2.02072 | 30.7719 | -0.668964
162.848 | -381.242 | 143.527 | -306.993 | 128.053 | -272.216 | 138.341 | -205.596 | 220.986 | -197.121 | 148.904 | -46.388 | 90.392 | -12.4708 | 62.0358 | -4.72173 | 51.8692 | -1.87575 | 42.4127 | -0.650982 | 43.0577 | -1.05056 | 38.5055 | -0.815489 | 27.0994 | -2.26729 | 30.8264 | -0.562452
197.261 | -456.595 | 169.594 | -368.03 | 149.559 | -325.059 | 157.693 | -241.565 | 259.812 | -205.598 | 155.948 | -41.5682 | 91.7337 | -10.6515 | 62.5042 | -4.05714 | 51.9627 | -1.52796 | 42.4236 | -0.534746 | 43.1216 | -0.866633 | 38.5595 | -0.676632 | 27.376 | -2.54394 | 30.8695 | -0.471938
241.39 | -545.308 | 202.994 | -440.658 | 175.834 | -387.903 | 181.15 | -284.008 | 300.587 | -208.643 | 161.778 | -36.7038 | 92.7884 | -9.04128 | 62.8867 | -3.47674 | 52.0316 | -1.24387 | 42.4334 | -0.445569 | 43.1709 | -0.713917 | 38.6016 | -0.560642 | 27.6864 | -2.85435 | 30.9038 | -0.395479
298.146 | -648.899 | 246.19 | -526.484 | 208.031 | -462.511 | 209.916 | -333.906 | 341.407 | -205.867 | 166.517 | -32.0193 | 93.6163 | -7.63728 | 63.1998 | -2.97415 | 52.0829 | -1.01263 | 42.443 | -0.378085 | 43.2093 | -0.5875 | 38.6348 | -0.464086 | 28.0347 | -3.20263 | 30.9311 | -0.331214
371.248 | -768.573 | 302.462 | -626.918 | 247.615 | -550.899 | 245.609 | -392.22 | 380.363 | -197.626 | 170.321 | -27.6613 | 94.2666 | -6.42673 | 63.457 | -2.542 | 52.1218 | -0.824918 | 42.4533 | -0.328077 | 43.2393 | -0.483091 | 38.661 | -0.383922 | 28.4255 | -3.59341 | 30.9531 | -0.277422
465.322 | -904.858 | 376.068 | -742.815 | 296.445 | -655.342 | 290.357 | -459.735 | 415.897 | -184.916 | 173.35 | -23.7109 | 94.7786 | -5.39185 | 63.6694 | -2.17268 | 52.1516 | -0.672926 | 42.4648 | -0.292254 | 43.2629 | -0.39701 | 38.6819 | -0.317513 | 28.864 | -4.03187 | 30.9709 | -0.232564
585.903 | -1057.11 | 472.303 | -873.933 | 356.892 | -778.347 | 346.872 | -536.819 | 447.02 | -169.107 | 175.75 | -20.1992 | 95.183 | -4.51293 | 63.8457 | -1.85881 | 52.175 | -0.550154 | 42.4776 | -0.268065 | 43.2816 | -0.32614 | 38.6987 | -0.2626 | 29.3559 | -4.52384 | 30.9855 | -0.195286
739.223 | -1222.85 | 597.32 | -1018.17 | 431.972 | -922.613 | 418.436 | -623.043 | 473.361 | -151.631 | 177.649 | -17.1236 | 95.5038 | -3.77023 | 63.9932 | -1.59348 | 52.1936 | -0.451249 | 42.4922 | -0.253551 | 43.2965 | -0.267858 | 38.7122 | -0.217268 | 29.9079 | -5.07583 | 30.9975 | -0.164422
931.647 | -1397.04 | 757.496 | -1170.7 | 525.514 | -1090.92 | 508.668 | -716.71 | 495.046 | -133.744 | 179.151 | -14.4604 | 95.7594 | -3.1451 | 64.1175 | -1.37043 | 52.2087 | -0.371827 | 42.5088 | -0.247228 | 43.3085 | -0.219974 | 38.7231 | -0.179904 | 30.5273 | -5.69517 | 31.0076 | -0.138971
1168.6 | -1571.48 | 958.113 | -1323.24 | 642.348 | -1285.96 | 620.946 | -814.374 | 512.529 | -116.396 | 180.343 | -12.1741 | 95.9639 | -2.62051 | 64.2233 | -1.18407 | 52.2214 | -0.30831 | 42.5275 | -0.247992 | 43.318 | -0.180663 | 38.732 | -0.149155 | 31.2222 | -6.39009 | 31.016 | -0.118083
1452.97 | -1734.68 | 1201.32 | -1464.05 | 788.492 | -1510 | 757.384 | -910.656 | 526.415 | -100.22 | 181.29 | -10.2247 | 96.1282 | -2.18138 | 64.3144 | -1.02948 | 52.2323 | -0.257796 | 42.5488 | -0.255051 | 43.3258 | -0.148416 | 38.7394 | -0.123895 | 32.0019 | -7.16981 | 31.0233 | -0.101046
1783.2 | -1872.66 | 1483.89 | -1579.34 | 971.307 | -1764.49 | 917.533 | -998.747 | 537.337 | -85.5655 | 182.047 | -8.57125 | 96.2607 | -1.81449 | 64.3939 | -0.902426 | 52.242 | -0.217932 | 42.5727 | -0.267863 | 43.3321 | -0.121982 | 38.7455 | -0.103189 | 32.8767 | -8.04463 | 31.0296 | -0.0872616
2151.81 | -1971.01 | 1795.83 | -1656.31 | 1199.58 | -2049.41 | 1097.4 | -1071.91 | 545.882 | -72.5709 | 182.653 | -7.17439 | 96.368 | -1.50839 | 64.4644 | -0.799249 | 52.2509 | -0.186819 | 42.5998 | -0.2861 | 43.3372 | -0.10033 | 38.7506 | -0.0862579 | 33.8583 | -9.02624 | 31.0352 | -0.0762317

## Cu Ncbs PS_phasebode
Cu Ncbs 0V | Cu Ncbs 0V | Cu Ncbs 0V | Cu Ncbs -0.1 V | Cu Ncbs -0.1 V | Cu Ncbs -0.1 V | Cu Ncbs -0.2 V | Cu Ncbs -0.2 V | Cu Ncbs -0.2 V | Cu Ncbs -0.3 V | Cu Ncbs -0.3 V | Cu Ncbs -0.3 V | Cu Ncbs -0.4 V | Cu Ncbs -0.4 V | Cu Ncbs -0.4 V | Cu Ncbs -0.5 V | Cu Ncbs -0.5 V | Cu Ncbs -0.5 V | Cu Ncbs -0.6 V | Cu Ncbs -0.6 V | Cu Ncbs -0.6 V | Cu Ncbs -0.7 V | Cu Ncbs -0.7 V | Cu Ncbs -0.7 V | Cu Ncbs -0.8 V | Cu Ncbs -0.8 V | Cu Ncbs -0.8 V | Cu Ncbs -0.9 V | Cu Ncbs -0.9 V | Cu Ncbs -0.9 V | Cu Ncbs -1.0 V | Cu Ncbs -1.0 V | Cu Ncbs -1.0 V | Cu Ncbs -1.1 V | Cu Ncbs -1.1 V | Cu Ncbs -1.1 V | Cu Ncbs -1.2 V | Cu Ncbs -1.2 V | Cu Ncbs -1.2 V | Cu Ncbs -1.3 V | Cu Ncbs -1.3 V | Cu Ncbs -1.3 V
Freq /Hz | ¦Z¦-model /ohm | phase-model /degrees | Freq /Hz | ¦Z¦-model /ohm | phase-model /degrees | Freq /Hz | ¦Z¦-model /ohm | phase-model /degrees | Freq /Hz | ¦Z¦-model /ohm | phase-model /degrees | Freq /Hz | ¦Z¦-model /ohm | phase-model /degrees | Freq /Hz | ¦Z¦-model /ohm | phase-model /degrees | Freq /Hz | ¦Z¦-model /ohm | phase-model /degrees | Freq /Hz | ¦Z¦-model /ohm | phase-model /degrees | Freq /Hz | ¦Z¦-model /ohm | phase-model /degrees | Freq /Hz | ¦Z¦-model /ohm | phase-model /degrees | Freq /Hz | ¦Z¦-model /ohm | phase-model /degrees | Freq /Hz | ¦Z¦-model /ohm | phase-model /degrees | Freq /Hz | ¦Z¦-model /ohm | phase-model /degrees | Freq /Hz | ¦Z¦-model /ohm | phase-model /degrees
100000 | 24.07103 | -30.24626 | 100000 | 21.8328 | -27.97659 | 100000 | 19.57659 | -35.30653 | 100000 | 4.403445 | -66.74055 | 100000 | 33.66419 | -12.3538 | 100000 | 27.26725 | -14.24538 | 100000 | 28.17851 | -11.75338 | 100000 | 29.40642 | -9.276942 | 100000 | 26.27636 | -11.88579 | 100000 | 19.48044 | -10.90446 | 100000 | 24.08939 | -10.44523 | 100000 | 28.44129 | -4.147607 | 100000 | 23.80665 | -5.787441 | 100000 | 24.29113 | -3.550742
46415.9 | 31.98557 | -35.98131 | 46415.9 | 28.43306 | -33.81895 | 46415.9 | 27.22903 | -40.16258 | 46415.9 | 7.78138 | -66.72533 | 46415.9 | 37.60674 | -18.57216 | 46415.9 | 31.0793 | -21.1335 | 46415.9 | 31.23573 | -18.4536 | 46415.9 | 31.69372 | -15.41819 | 46415.9 | 29.15251 | -18.94279 | 46415.9 | 21.29969 | -18.4312 | 46415.9 | 26.31968 | -16.8785 | 46415.9 | 29.19168 | -7.462964 | 46415.9 | 24.82533 | -9.946445 | 46415.9 | 24.80276 | -6.498369
21544.3 | 44.69804 | -41.41975 | 21544.3 | 39.02532 | -39.42515 | 21544.3 | 39.39094 | -44.28023 | 21544.3 | 13.7495 | -66.68758 | 21544.3 | 44.91957 | -26.42005 | 21544.3 | 38.18386 | -29.42325 | 21544.3 | 37.28362 | -27.1992 | 21544.3 | 36.51008 | -24.23283 | 21544.3 | 35.01029 | -28.16948 | 21544.3 | 25.37813 | -28.97816 | 21544.3 | 30.86522 | -25.6436 | 21544.3 | 30.82024 | -13.09815 | 21544.3 | 26.94292 | -16.50228 | 21544.3 | 25.93097 | -11.64423
10000 | 65.39409 | -46.4153 | 10000 | 56.19036 | -44.56645 | 10000 | 58.81124 | -47.66205 | 10000 | 24.29011 | -66.61273 | 10000 | 58.39257 | -34.93115 | 10000 | 51.21755 | -37.88188 | 10000 | 49.06431 | -36.7595 | 10000 | 46.60387 | -34.85517 | 10000 | 46.66473 | -38.10341 | 10000 | 34.26307 | -40.84929 | 10000 | 39.99731 | -35.64044 | 10000 | 34.51055 | -21.86366 | 10000 | 31.4452 | -25.70648 | 10000 | 28.55003 | -19.95682
4641.59 | 99.73314 | -50.90998 | 4641.59 | 84.41283 | -49.1511 | 4641.59 | 90.05157 | -50.38541 | 4641.59 | 42.89272 | -66.47354 | 4641.59 | 82.61951 | -42.67328 | 4641.59 | 74.44949 | -45.10584 | 4641.59 | 71.13773 | -45.2204 | 4641.59 | 66.84616 | -44.94321 | 4641.59 | 68.76665 | -46.58556 | 4641.59 | 52.37867 | -51.02543 | 4641.59 | 57.56465 | -44.76057 | 4641.59 | 42.90544 | -33.36703 | 4641.59 | 40.86836 | -36.3884 | 4641.59 | 34.71471 | -31.41257
2154.43 | 158.0552 | -54.81132 | 2154.43 | 131.6935 | -53.13386 | 2154.43 | 140.7455 | -52.51208 | 2154.43 | 75.6811 | -66.2228 | 2154.43 | 124.9688 | -48.5921 | 2154.43 | 114.7289 | -50.31697 | 2154.43 | 110.8123 | -51.26792 | 2154.43 | 105.1686 | -52.3184 | 2154.43 | 108.7025 | -52.25744 | 2154.43 | 87.03328 | -57.67892 | 2154.43 | 89.73114 | -51.35998 | 2154.43 | 61.0446 | -44.98772 | 2154.43 | 59.58643 | -46.03823 | 2154.43 | 48.52957 | -43.51408
1000 | 259.5837 | -57.83026 | 1000 | 212.5854 | -56.38543 | 1000 | 223.6979 | -54.01814 | 1000 | 133.3329 | -65.77731 | 1000 | 197.3221 | -52.36374 | 1000 | 183.1362 | -53.42469 | 1000 | 179.8578 | -54.60712 | 1000 | 174.3673 | -56.22275 | 1000 | 178.1765 | -54.87147 | 1000 | 150.5423 | -60.70286 | 1000 | 146.3917 | -54.99381 | 1000 | 97.30158 | -53.58478 | 1000 | 94.59208 | -52.64577 | 1000 | 76.88048 | -52.54975
464.159 | 439.7335 | -59.27937 | 464.159 | 353.6861 | -58.53847 | 464.159 | 360.1668 | -54.73121 | 464.159 | 234.2518 | -64.99349 | 464.159 | 318.6854 | -54.06921 | 464.159 | 297.3408 | -54.59242 | 464.159 | 296.8047 | -55.38515 | 464.159 | 294.511 | -56.71402 | 464.159 | 294.7851 | -54.55455 | 464.159 | 263.0577 | -60.42986 | 464.159 | 243.1228 | -55.81546 | 464.159 | 165.1428 | -57.84578 | 464.159 | 156.9377 | -55.63659 | 464.159 | 130.4692 | -56.58572
215.443 | 757.7739 | -57.86518 | 215.443 | 601.9667 | -58.80812 | 215.443 | 583.9773 | -54.2665 | 215.443 | 409.4407 | -63.62901 | 215.443 | 517.9907 | -53.78222 | 215.443 | 483.9707 | -53.88605 | 215.443 | 488.1604 | -53.64645 | 215.443 | 492.6845 | -53.79787 | 215.443 | 480.6164 | -51.2789 | 215.443 | 453.0382 | -56.81936 | 215.443 | 402.0659 | -53.90383 | 215.443 | 285.3925 | -57.74421 | 215.443 | 263.0596 | -55.0757 | 215.443 | 224.3756 | -55.32374
100 | 1277.207 | -51.95246 | 100 | 1027.801 | -55.88708 | 100 | 942.5137 | -52.01422 | 100 | 708.665 | -61.29111 | 100 | 834.0516 | -51.37959 | 100 | 778.0598 | -51.15295 | 100 | 783.0338 | -49.21067 | 100 | 790.3608 | -47.32227 | 100 | 750.4579 | -44.933 | 100 | 744.7445 | -49.53043 | 100 | 646.6797 | -49.10066 | 100 | 483.4803 | -53.27487 | 100 | 432.1223 | -50.93366 | 100 | 371.2948 | -48.80943
46.4159 | 1952.36 | -41.78184 | 46.4159 | 1679.428 | -48.59343 | 46.4159 | 1479.812 | -47.38997 | 46.4159 | 1203.52 | -57.40014 | 46.4159 | 1303.781 | -46.61922 | 46.4159 | 1211.381 | -46.1378 | 46.4159 | 1190.158 | -42.0049 | 46.4159 | 1166.901 | -37.72416 | 46.4159 | 1083.835 | -35.96097 | 46.4159 | 1117.347 | -38.88217 | 46.4159 | 980.7415 | -41.38816 | 46.4159 | 767.3735 | -44.48983 | 46.4159 | 670.7111 | -43.23548 | 46.4159 | 557.3472 | -37.92122
21.5443 | 2584.615 | -32.07303 | 21.5443 | 2450.054 | -38.34882 | 21.5443 | 2183.281 | -40.68672 | 21.5443 | 1970.539 | -51.27262 | 21.5443 | 1925.766 | -39.55369 | 21.5443 | 1778.841 | -38.90262 | 21.5443 | 1659.585 | -32.78164 | 21.5443 | 1534.891 | -26.94718 | 21.5443 | 1410.23 | -25.99778 | 21.5443 | 1474.918 | -27.02835 | 21.5443 | 1356.288 | -31.66341 | 21.5443 | 1084.955 | -32.79548 | 21.5443 | 944.5141 | -32.97539 | 21.5443 | 727.4043 | -25.65862
10 | 3139.637 | -27.27714 | 10 | 3141.268 | -30.01888 | 10 | 2955.832 | -33.93221 | 10 | 3020.493 | -42.557 | 10 | 2616.931 | -31.14497 | 10 | 2401.571 | -30.40509 | 10 | 2088.153 | -23.40773 | 10 | 1807.917 | -17.6293 | 10 | 1659.317 | -17.193 | 10 | 1726.392 | -16.9348 | 10 | 1685.313 | -21.93316 | 10 | 1340.916 | -21.37865 | 10 | 1183.058 | -22.52826 | 10 | 838.0175 | -15.56107
4.64159 | 3791.621 | -27.11556 | 4.64159 | 3787.613 | -26.59022 | 4.64159 | 3739.847 | -29.67461 | 4.64159 | 4190.808 | -32.05612 | 4.64159 | 3246.446 | -23.24223 | 4.64159 | 2960.908 | -22.42566 | 4.64159 | 2404.301 | -15.77648 | 4.64159 | 1976.673 | -11.11273 | 4.64159 | 1817.131 | -10.71455 | 4.64159 | 1868.574 | -9.933766 | 4.64159 | 1914.17 | -14.03966 | 4.64159 | 1495.885 | -12.76732 | 4.64159 | 1343.617 | -14.12391 | 4.64159 | 895.8687 | -8.854546
2.15443 | 4727.019 | -29.44896 | 2.15443 | 4590.797 | -27.1601 | 2.15443 | 4631.626 | -28.72968 | 2.15443 | 5194.465 | -21.84827 | 2.15443 | 3748.92 | -17.45975 | 2.15443 | 3397.625 | -16.48277 | 2.15443 | 2613.376 | -10.62969 | 2.15443 | 2077.887 | -7.222531 | 2.15443 | 1908.537 | -6.491556 | 2.15443 | 1941.909 | -5.627479 | 2.15443 | 2051.377 | -8.542367 | 2.15443 | 1576.399 | -7.263156 | 2.15443 | 1435.611 | -8.397321 | 2.15443 | 923.967 | -4.884104
1 | 6128.614 | -32.58759 | 1 | 5755.814 | -29.76686 | 1 | 5825.589 | -30.20879 | 1 | 5873.465 | -13.77802 | 1 | 4159.689 | -14.35034 | 1 | 3739.653 | -13.08254 | 1 | 2756.794 | -7.735082 | 1 | 2146.72 | -5.268832 | 1 | 1960.886 | -3.940849 | 1 | 1979.289 | -3.133409 | 1 | 2128.481 | -5.049631 | 1 | 1616.585 | -4.034169 | 1 | 1485.099 | -4.85084 | 1 | 937.6926 | -2.656376
0.464159 | 8224.504 | -35.61017 | 0.464159 | 7499.306 | -32.95406 | 0.464159 | 7558.582 | -32.81528 | 0.464159 | 6270.716 | -8.285154 | 0.464159 | 4560.618 | -13.68696 | 0.464159 | 4053.433 | -12.00991 | 0.464159 | 2874.035 | -6.584077 | 0.464159 | 2206.384 | -4.663449 | 0.464159 | 1992.378 | -2.494292 | 0.464159 | 1998.651 | -1.730164 | 0.464159 | 2171.164 | -2.938299 | 0.464159 | 1636.893 | -2.215288 | 0.464159 | 1511.514 | -2.760281 | 0.464159 | 944.5982 | -1.437261
0.215443 | 11335.83 | -38.14024 | 0.215443 | 10101.56 | -35.93533 | 0.215443 | 10125.28 | -35.59005 | 0.215443 | 6490.572 | -4.865866 | 0.215443 | 5043.548 | -14.99663 | 0.215443 | 4411.085 | -12.84544 | 0.215443 | 2995.831 | -6.767099 | 0.215443 | 2272.954 | -5.053115 | 0.215443 | 2013.631 | -1.751361 | 0.215443 | 2008.887 | -0.9519201 | 0.215443 | 2194.891 | -1.695154 | 0.215443 | 1647.408 | -1.210488 | 0.215443 | 1525.754 | -1.55831 | 0.215443 | 948.1826 | -0.7789394
0.1 | 15930.37 | -40.10269 | 0.1 | 13960.23 | -38.39896 | 0.1 | 13927.48 | -38.03611 | 0.1 | 6612.075 | -2.84237 | 0.1 | 5711.372 | -17.78473 | 0.1 | 4889.97 | -15.18486 | 0.1 | 3149.499 | -8.045387 | 0.1 | 2360.866 | -6.27761 | 0.1 | 2031.028 | -1.469409 | 0.1 | 2014.384 | -0.5237541 | 0.1 | 2208.179 | -0.9733606 | 0.1 | 1652.96 | -0.6611054 | 0.1 | 1533.529 | -0.876032 | 0.1 | 950.1084 | -0.4273316

## Cu Ncbs-Ag 2 min PS_phasebode
Cu Ncbs-Ag 2 min 0V | Cu Ncbs-Ag 2 min 0V | Cu Ncbs-Ag 2 min 0V | Cu Ncbs-Ag 2 min -0.1 V | Cu Ncbs-Ag 2 min -0.1 V | Cu Ncbs-Ag 2 min -0.1 V | Cu Ncbs-Ag 2 min -0.2 V | Cu Ncbs-Ag 2 min -0.2 V | Cu Ncbs-Ag 2 min -0.2 V | Cu Ncbs-Ag 2 min -0.3 V | Cu Ncbs-Ag 2 min -0.3 V | Cu Ncbs-Ag 2 min -0.3 V | Cu Ncbs-Ag 2 min -0.4 V | Cu Ncbs-Ag 2 min -0.4 V | Cu Ncbs-Ag 2 min -0.4 V | Cu Ncbs-Ag 2 min -0.5 V | Cu Ncbs-Ag 2 min -0.5 V | Cu Ncbs-Ag 2 min -0.5 V | Cu Ncbs-Ag 2 min -0.6 V | Cu Ncbs-Ag 2 min -0.6 V | Cu Ncbs-Ag 2 min -0.6 V | Cu Ncbs-Ag 2 min -0.7 V | Cu Ncbs-Ag 2 min -0.7 V | Cu Ncbs-Ag 2 min -0.7 V | Cu Ncbs-Ag 2 min -0.8 V | Cu Ncbs-Ag 2 min -0.8 V | Cu Ncbs-Ag 2 min -0.8 V | Cu Ncbs-Ag 2 min -0.9 V | Cu Ncbs-Ag 2 min -0.9 V | Cu Ncbs-Ag 2 min -0.9 V | Cu Ncbs-Ag 2 min -1.0 V | Cu Ncbs-Ag 2 min -1.0 V | Cu Ncbs-Ag 2 min -1.0 V | Cu Ncbs-Ag 2 min -1.1 V | Cu Ncbs-Ag 2 min -1.1 V | Cu Ncbs-Ag 2 min -1.1 V | Cu Ncbs-Ag 2 min -1.2 V | Cu Ncbs-Ag 2 min -1.2 V | Cu Ncbs-Ag 2 min -1.2 V | Cu Ncbs-Ag 2 min -1.3 V | Cu Ncbs-Ag 2 min -1.3 V | Cu Ncbs-Ag 2 min -1.3 V
Freq /Hz | ¦Z¦-model /ohm | phase-model /degrees | Freq /Hz | ¦Z¦-model /ohm | phase-model /degrees | Freq /Hz | ¦Z¦-model /ohm | phase-model /degrees | Freq /Hz | ¦Z¦-model /ohm | phase-model /degrees | Freq /Hz | ¦Z¦-model /ohm | phase-model /degrees | Freq /Hz | ¦Z¦-model /ohm | phase-model /degrees | Freq /Hz | ¦Z¦-model /ohm | phase-model /degrees | Freq /Hz | ¦Z¦-model /ohm | phase-model /degrees | Freq /Hz | ¦Z¦-model /ohm | phase-model /degrees | Freq /Hz | ¦Z¦-model /ohm | phase-model /degrees | Freq /Hz | ¦Z¦-model /ohm | phase-model /degrees | Freq /Hz | ¦Z¦-model /ohm | phase-model /degrees | Freq /Hz | ¦Z¦-model /ohm | phase-model /degrees | Freq /Hz | ¦Z¦-model /ohm | phase-model /degrees
1000000 | 3.0185 | -18.83357 | 1000000 | 3.07559 | -22.34848 | 1000000 | 2.92902 | -19.14434 | 1000000 | 3.33617 | -18.97604 | 1000000 | 3.05093 | -19.96007 | 1000000 | 2.88026 | -20.31533 | 1000000 | 3.09452 | -19.10191 | 1000000 | 3.02823 | -19.09446 | 1000000 | 3.04115 | -18.39811 | 1000000 | 3.14354 | -17.39473 | 1000000 | 3.23761 | -16.68107 | 1000000 | 2.61417 | -30.69478 | 1000000 | 3.25804 | -14.1212 | 1000000 | 2.81381 | -16.86056
794328 | 3.14985 | -22.13612 | 794328 | 3.25361 | -25.74205 | 794328 | 3.06336 | -22.26744 | 794328 | 3.49202 | -21.92615 | 794328 | 3.20725 | -22.72271 | 794328 | 3.03199 | -23.02909 | 794328 | 3.24153 | -21.98633 | 794328 | 3.1704 | -22.07012 | 794328 | 3.1753 | -21.37436 | 794328 | 3.26704 | -20.47903 | 794328 | 3.35214 | -19.89674 | 794328 | 2.84861 | -33.09656 | 794328 | 3.34506 | -17.01946 | 794328 | 2.90452 | -20.51698
630957 | 3.32637 | -25.73748 | 630957 | 3.48652 | -29.28244 | 630957 | 3.23972 | -25.6303 | 630957 | 3.69417 | -25.07201 | 630957 | 3.40457 | -25.61279 | 630957 | 3.22211 | -25.85306 | 630957 | 3.43054 | -25.04743 | 630957 | 3.35475 | -25.2428 | 630957 | 3.35053 | -24.57819 | 630957 | 3.43246 | -23.86492 | 630957 | 3.51024 | -23.48817 | 630957 | 3.12869 | -35.35824 | 630957 | 3.46689 | -20.33919 | 630957 | 3.03752 | -24.69462
501187 | 3.56196 | -29.53455 | 501187 | 3.78849 | -32.83712 | 501187 | 3.46981 | -29.14059 | 501187 | 3.95477 | -28.32188 | 501187 | 3.65225 | -28.55085 | 501187 | 3.4591 | -28.71167 | 501187 | 3.67206 | -28.19972 | 501187 | 3.59229 | -28.52249 | 501187 | 3.57803 | -27.92361 | 501187 | 3.65266 | -27.46799 | 501187 | 3.72688 | -27.37038 | 501187 | 3.46148 | -37.42776 | 501187 | 3.63664 | -24.0394 | 501187 | 3.23014 | -29.29403
398107 | 3.87315 | -33.37776 | 398107 | 4.17557 | -36.24873 | 398107 | 3.76741 | -32.67081 | 398107 | 4.28787 | -31.55512 | 398107 | 3.96094 | -31.44024 | 398107 | 3.75249 | -31.51503 | 398107 | 3.97822 | -31.33273 | 398107 | 3.89569 | -31.79073 | 398107 | 3.87087 | -31.29275 | 398107 | 3.94302 | -31.15976 | 398107 | 4.02039 | -31.39861 | 398107 | 3.85467 | -39.26001 | 398107 | 3.87107 | -28.01932 | 398107 | 3.50432 | -34.12014
316228 | 4.27885 | -37.08227 | 316228 | 4.66521 | -39.35142 | 316228 | 4.14806 | -36.07042 | 316228 | 4.70903 | -34.63054 | 316228 | 4.34232 | -34.17475 | 316228 | 4.11278 | -34.16594 | 316228 | 4.36239 | -34.32034 | 316228 | 4.27911 | -34.91053 | 316228 | 4.24377 | -34.54363 | 316228 | 4.32119 | -34.77417 | 316228 | 4.41215 | -35.37375 | 316228 | 4.31656 | -40.81859 | 316228 | 4.19054 | -32.11201 | 316228 | 3.88619 | -38.88739
251189 | 4.79974 | -40.44995 | 251189 | 5.27565 | -41.9901 | 251189 | 4.62881 | -39.18018 | 251189 | 5.23488 | -37.40122 | 251189 | 4.80889 | -36.64762 | 251189 | 4.55121 | -36.56829 | 251189 | 4.83895 | -37.03199 | 251189 | 4.75775 | -37.74001 | 251189 | 4.71268 | -37.52534 | 251189 | 4.80655 | -38.12538 | 251189 | 4.92581 | -39.06402 | 251189 | 4.85595 | -42.07552 | 251189 | 4.61854 | -36.09251 | 251189 | 4.40505 | -43.25925
199526 | 5.45746 | -43.29454 | 199526 | 6.02506 | -44.03535 | 199526 | 5.22761 | -41.85112 | 199526 | 5.88228 | -39.72976 | 199526 | 5.37357 | -38.7613 | 199526 | 5.07948 | -38.63446 | 199526 | 5.42268 | -39.34629 | 199526 | 5.34726 | -40.14697 | 199526 | 5.29418 | -40.09397 | 199526 | 5.4195 | -41.03085 | 199526 | 5.58615 | -42.23735 | 199526 | 5.48195 | -43.01075 | 199526 | 5.18059 | -39.70557 | 199526 | 5.09164 | -46.90701
158489 | 6.2734 | -45.4615 | 158489 | 6.93003 | -45.39117 | 158489 | 5.96253 | -43.95776 | 158489 | 6.66718 | -41.50058 | 158489 | 6.04906 | -40.43376 | 158489 | 5.70931 | -40.29129 | 158489 | 6.12795 | -41.16101 | 158489 | 6.06292 | -42.02103 | 158489 | 6.00466 | -42.12654 | 158489 | 6.18016 | -43.33164 | 158489 | 6.4173 | -44.69305 | 158489 | 6.20368 | -43.61098 | 158489 | 5.90247 | -42.70319 | 158489 | 5.97597 | -49.56365
125893 | 7.26682 | -46.83875 | 125893 | 8.0035 | -45.99667 | 125893 | 6.85058 | -45.40641 | 125893 | 7.6031 | -42.62797 | 125893 | 6.8471 | -41.60272 | 125893 | 6.45176 | -41.48249 | 125893 | 6.96773 | -42.3989 | 125893 | 6.91844 | -43.27937 | 125893 | 6.85901 | -43.52972 | 125893 | 7.10686 | -44.90702 | 125893 | 7.44036 | -46.28147 | 125893 | 7.02987 | -43.8685 | 125893 | 6.80794 | -44.87896 | 125893 | 7.08377 | -51.04836
100000 | 8.4521 | -47.35858 | 100000 | 9.25177 | -45.82522 | 100000 | 7.90596 | -46.13628 | 100000 | 8.6989 | -43.05889 | 100000 | 7.77729 | -42.22642 | 100000 | 7.31648 | -42.17013 | 100000 | 7.952 | -43.00996 | 100000 | 7.92428 | -43.86982 | 100000 | 7.86896 | -44.24221 | 100000 | 8.21374 | -45.67863 | 100000 | 8.66982 | -46.91111 | 100000 | 7.96822 | -43.78009 | 100000 | 7.91532 | -46.08825 | 100000 | 8.43082 | -51.26809
79432.8 | 9.8342 | -46.99522 | 79432.8 | 10.67019 | -44.88271 | 79432.8 | 9.13711 | -46.11767 | 79432.8 | 9.95562 | -42.77286 | 79432.8 | 8.84531 | -42.28341 | 79432.8 | 8.31012 | -42.33308 | 79432.8 | 9.08541 | -42.97048 | 79432.8 | 9.085 | -43.76883 | 79432.8 | 9.04033 | -44.23458 | 79432.8 | 9.50696 | -45.61014 | 79432.8 | 10.108 | -46.54773 | 79432.8 | 9.02445 | -43.34682 | 79432.8 | 9.23228 | -46.25424 | 79432.8 | 10.01369 | -50.20966
63095.7 | 11.40344 | -45.76384 | 63095.7 | 12.23912 | -43.20911 | 63095.7 | 10.54322 | -45.35084 | 63095.7 | 11.36321 | -41.78247 | 63095.7 | 10.05105 | -41.7718 | 63095.7 | 9.43491 | -41.96688 | 63095.7 | 10.36481 | -42.28282 | 63095.7 | 10.39644 | -42.98148 | 63095.7 | 10.36986 | -43.50825 | 63095.7 | 10.98032 | -44.70567 | 63095.7 | 11.73864 | -45.21285 | 63095.7 | 10.20129 | -42.57413 | 63095.7 | 10.74934 | -45.36752 | 63095.7 | 11.79871 | -47.93899
50118.7 | 13.12982 | -43.72286 | 50118.7 | 13.9208 | -40.88042 | 50118.7 | 12.10989 | -43.86575 | 50118.7 | 12.89738 | -40.13394 | 50118.7 | 11.38619 | -40.70951 | 50118.7 | 10.68659 | -41.08322 | 50118.7 | 11.77635 | -40.97546 | 50118.7 | 11.84252 | -41.54148 | 50118.7 | 11.84175 | -42.09547 | 50118.7 | 12.61031 | -43.01018 | 50118.7 | 13.52065 | -42.98503 | 50118.7 | 11.49726 | -41.47244 | 50118.7 | 12.43276 | -43.48643 | 50118.7 | 13.71325 | -44.60857
39810.7 | 14.95998 | -40.97687 | 39810.7 | 15.65954 | -38.01061 | 39810.7 | 13.80563 | -41.72503 | 39810.7 | 14.51822 | -37.9077 | 39810.7 | 12.83233 | -39.13486 | 39810.7 | 12.05258 | -39.71063 | 39810.7 | 13.29332 | -39.10364 | 39810.7 | 13.39288 | -39.5126 | 39810.7 | 13.42497 | -40.06055 | 39810.7 | 14.35293 | -40.61147 | 39810.7 | 15.38615 | -40.00161 | 39810.7 | 12.90541 | -40.05836 | 39810.7 | 14.22057 | -40.73832 | 39810.7 | 15.64812 | -40.46178
31622.8 | 16.81983 | -37.67684 | 31622.8 | 17.38734 | -34.74628 | 31622.8 | 15.58081 | -39.0255 | 31622.8 | 16.17211 | -35.21693 | 31622.8 | 14.36003 | -37.10748 | 31622.8 | 13.51064 | -37.89539 | 31622.8 | 14.87604 | -36.7499 | 31622.8 | 15.00323 | -36.98804 | 31622.8 | 15.07302 | -37.50081 | 31622.8 | 16.14465 | -37.63975 | 31622.8 | 17.24643 | -36.45509 | 31622.8 | 14.41231 | -38.35605 | 31622.8 | 16.02644 | -37.31597 | 31622.8 | 17.47716 | -35.81618
25118.9 | 18.62454 | -34.01071 | 25118.9 | 19.03435 | -31.25517 | 25118.9 | 17.37117 | -35.89645 | 25118.9 | 17.79799 | -32.20024 | 25118.9 | 15.92978 | -34.70744 | 25118.9 | 15.02879 | -35.70217 | 25118.9 | 16.47455 | -34.02127 | 25118.9 | 16.61856 | -34.08875 | 25118.9 | 16.72781 | -34.54246 | 25118.9 | 17.90947 | -34.26185 | 25118.9 | 19.00738 | -32.57488 | 25118.9 | 15.99775 | -36.39752 | 25118.9 | 17.7536 | -33.46243 | 25118.9 | 19.09085 | -31.01777
19952.6 | 20.29477 | -30.18407 | 19952.6 | 20.54095 | -27.70795 | 19952.6 | 19.10622 | -32.49231 | 19952.6 | 19.33659 | -29.00954 | 19952.6 | 17.49547 | -32.03214 | 19952.6 | 16.56763 | -33.21136 | 19952.6 | 18.0343 | -31.04322 | 19952.6 | 18.1807 | -30.95349 | 19952.6 | 18.32731 | -31.33268 | 19952.6 | 19.57195 | -30.66549 | 19952.6 | 20.5896 | -28.59897 | 19952.6 | 17.63479 | -34.2242 | 19952.6 | 19.31603 | -29.43919 | 19952.6 | 20.42435 | -26.37872
15848.9 | 21.77191 | -26.39266 | 15848.9 | 21.86755 | -24.25768 | 15848.9 | 20.72094 | -28.97626 | 15848.9 | 20.73989 | -25.79373 | 15848.9 | 19.00982 | -29.18945 | 15848.9 | 18.08352 | -30.51677 | 15848.9 | 19.50432 | -27.94799 | 15848.9 | 19.63699 | -27.72677 | 15848.9 | 19.81542 | -28.02508 | 15848.9 | 21.071 | -27.0365 | 15848.9 | 21.94401 | -24.74002 | 15848.9 | 19.29154 | -31.88465 | 15848.9 | 20.65738 | -25.48678 | 15848.9 | 21.46647 | -22.12833
12589.3 | 23.02677 | -22.79762 | 12589.3 | 22.99841 | -21.02409 | 12589.3 | 22.1668 | -25.50197 | 12589.3 | 21.97816 | -22.68233 | 12589.3 | 20.43063 | -26.28911 | 12589.3 | 19.53427 | -27.71776 | 12589.3 | 20.84442 | -24.86216 | 12589.3 | 20.94869 | -24.54283 | 12589.3 | 21.151 | -24.76255 | 12589.3 | 22.36966 | -23.5374 | 12589.3 | 23.05657 | -21.15935 | 12589.3 | 20.9333 | -29.43445 | 12589.3 | 21.75818 | -21.79337 | 12589.3 | 22.24678 | -18.397
10000 | 24.05886 | -19.51199 | 10000 | 23.93811 | -18.08731 | 10000 | 23.41803 | -22.19718 | 10000 | 23.0407 | -19.77538 | 10000 | 21.72613 | -23.43223 | 10000 | 20.88459 | -24.91071 | 10000 | 22.03004 | -21.89423 | 10000 | 22.0947 | -21.51342 | 10000 | 22.31237 | -21.66351 | 10000 | 23.45779 | -20.29012 | 10000 | 23.94218 | -17.95786 | 10000 | 22.52603 | -26.93065 | 10000 | 22.63095 | -18.47973 | 10000 | 22.81551 | -15.22816
7943.28 | 24.88811 | -16.59951 | 7943.28 | 24.70572 | -15.48944 | 7943.28 | 24.47061 | -19.15417 | 7943.28 | 23.93372 | -17.13888 | 7943.28 | 22.87756 | -20.70407 | 7943.28 | 22.10917 | -22.18235 | 7943.28 | 23.05261 | -19.1276 | 7943.28 | 23.0712 | -18.72072 | 7943.28 | 23.29672 | -18.81392 | 7943.28 | 24.3462 | -17.37266 | 7943.28 | 24.63271 | -15.18202 | 7943.28 | 24.03911 | -24.43072 | 7943.28 | 23.30755 | -15.60421 | 7943.28 | 23.22573 | -12.60651
6309.57 | 25.54574 | -14.0816 | 6309.57 | 25.32719 | -13.24174 | 6309.57 | 25.33757 | -16.4279 | 6309.57 | 24.67407 | -14.80786 | 6309.57 | 23.87952 | -18.16829 | 6309.57 | 23.19486 | -19.60288 | 6309.57 | 23.9174 | -16.61747 | 6309.57 | 23.88841 | -16.21538 | 6309.57 | 24.11574 | -16.26625 | 6309.57 | 25.05972 | -14.82171 | 6309.57 | 25.16647 | -12.83662 | 6309.57 | 25.4481 | -21.98656 | 6309.57 | 23.82752 | -13.17645 | 6309.57 | 23.52391 | -10.4839
5011.87 | 26.06559 | -11.95016 | 5011.87 | 25.83042 | -11.33375 | 5011.87 | 26.04209 | -14.04111 | 5011.87 | 25.28455 | -12.79195 | 5011.87 | 24.73719 | -15.86681 | 5011.87 | 24.1396 | -17.22352 | 5011.87 | 24.63908 | -14.39345 | 5011.87 | 24.56468 | -14.02126 | 5011.87 | 24.79007 | -14.0439 | 5011.87 | 25.62852 | -12.643 | 5011.87 | 25.58063 | -10.90032 | 5011.87 | 26.73645 | -19.64256 | 5011.87 | 24.22932 | -11.1753 | 5011.87 | 23.74678 | -8.79909
3981.07 | 26.47937 | -10.17893 | 3981.07 | 26.24092 | -9.74219 | 3981.07 | 26.61129 | -11.99239 | 3981.07 | 25.789 | -11.08334 | 3981.07 | 25.46322 | -13.82176 | 3981.07 | 24.95002 | -15.07669 | 3981.07 | 25.23716 | -12.46472 | 3981.07 | 25.12245 | -12.14138 | 3981.07 | 25.34386 | -12.1485 | 3981.07 | 26.08313 | -10.82144 | 3981.07 | 25.90772 | -9.33802 | 3981.07 | 27.89536 | -17.43345 | 3981.07 | 24.54652 | -9.56309 | 3981.07 | 23.92209 | -7.48964
3162.28 | 26.81397 | -8.73303 | 3162.28 | 26.58128 | -8.43721 | 3162.28 | 27.07178 | -10.26467 | 3162.28 | 26.2101 | -9.66338 | 3162.28 | 26.07403 | -12.03953 | 3162.28 | 25.63881 | -13.17846 | 3162.28 | 25.73268 | -10.82586 | 3162.28 | 25.58451 | -10.56484 | 3162.28 | 25.80157 | -10.5671 | 3162.28 | 26.45106 | -9.33049 | 3162.28 | 26.17417 | -8.1101 | 3162.28 | 28.92345 | -15.38334 | 3162.28 | 24.80619 | -8.2962 | 3162.28 | 24.06994 | -6.49815
2511.89 | 27.09162 | -7.57493 | 2511.89 | 26.87004 | -7.38746 | 2511.89 | 27.44767 | -8.83218 | 2511.89 | 26.56758 | -8.5082 | 2511.89 | 26.5877 | -10.5152 | 2511.89 | 26.22136 | -11.53236 | 2511.89 | 26.14596 | -9.46248 | 2511.89 | 25.97209 | -9.27271 | 2511.89 | 26.18562 | -9.27866 | 2511.89 | 26.75578 | -8.13869 | 2511.89 | 26.40178 | -7.17727 | 2511.89 | 29.82495 | -13.50647 | 2511.89 | 25.0302 | -7.33085 | 2511.89 | 24.20543 | -5.77442
1995.26 | 27.32951 | -6.66888 | 1995.26 | 27.12223 | -6.56278 | 1995.26 | 27.75939 | -7.66588 | 1995.26 | 26.87854 | -7.59237 | 1995.26 | 27.02149 | -9.23697 | 1995.26 | 26.7143 | -10.13307 | 1995.26 | 26.49535 | -8.35565 | 1995.26 | 26.30402 | -8.24253 | 1995.26 | 26.51578 | -8.25865 | 1995.26 | 27.01698 | -7.21423 | 1995.26 | 26.60774 | -6.50375 | 1995.26 | 30.60805 | -11.80841 | 1995.26 | 25.23569 | -6.62652 | 1995.26 | 24.33992 | -5.27593
1584.89 | 27.5415 | -5.98264 | 1584.89 | 27.34995 | -5.93599 | 1584.89 | 28.0237 | -6.7369 | 1584.89 | 27.15681 | -6.89166 | 1584.89 | 27.39163 | -8.18946 | 1584.89 | 27.13356 | -8.97025 | 1584.89 | 26.79705 | -7.48517 | 1584.89 | 26.5968 | -7.45131 | 1584.89 | 26.80927 | -7.48217 | 1584.89 | 27.25065 | -6.52736 | 1584.89 | 26.8068 | -6.05794 | 1584.89 | 31.28354 | -10.28772 | 1584.89 | 25.43665 | -6.14694 | 1584.89 | 24.48243 | -4.96687
1258.93 | 27.73818 | -5.48868 | 1258.93 | 27.56284 | -5.48356 | 1258.93 | 28.25415 | -6.01877 | 1258.93 | 27.41421 | -6.38426 | 1258.93 | 27.71231 | -7.3565 | 1258.93 | 27.49415 | -8.03109 | 1258.93 | 27.06517 | -6.83176 | 1258.93 | 26.86451 | -6.87756 | 1258.93 | 27.08071 | -6.92587 | 1258.93 | 27.47068 | -6.05154 | 1258.93 | 27.01168 | -5.81249 | 1258.93 | 31.8632 | -8.93779 | 1258.93 | 25.64481 | -5.85994 | 1258.93 | 24.64082 | -4.81673
1000 | 27.92807 | -5.16425 | 1000 | 27.76906 | -5.18583 | 1000 | 28.46188 | -5.48833 | 1000 | 27.66055 | -6.05169 | 1000 | 27.9958 | -6.72289 | 1000 | 27.80937 | -7.30266 | 1000 | 27.31215 | -6.37818 | 1000 | 27.11964 | -6.502 | 1000 | 27.34349 | -6.56857 | 1000 | 27.68888 | -5.7637 | 1000 | 27.23441 | -5.74321 | 1000 | 32.35895 | -7.7484 | 1000 | 25.87056 | -5.73664 | 1000 | 24.82231 | -4.7988
794.328 | 28.11834 | -4.9915 | 794.328 | 27.97541 | -5.0271 | 794.328 | 28.65603 | -5.12654 | 794.328 | 27.90417 | -5.87917 | 794.328 | 28.25301 | -6.27573 | 794.328 | 28.09157 | -6.77341 | 794.328 | 27.54881 | -6.11025 | 794.328 | 27.37374 | -6.30813 | 794.328 | 27.60942 | -6.39168 | 794.328 | 27.91633 | -5.64385 | 794.328 | 27.48656 | -5.82776 | 794.328 | 32.78207 | -6.70739 | 794.328 | 26.12365 | -5.75012 | 794.328 | 25.03336 | -4.88858
630.957 | 28.3152 | -4.95702 | 630.957 | 28.18777 | -4.99548 | 630.957 | 28.84421 | -4.91851 | 630.957 | 28.15259 | -5.85559 | 630.957 | 28.49366 | -6.00508 | 630.957 | 28.35178 | -6.4342 | 630.957 | 27.78566 | -6.01669 | 630.957 | 27.63756 | -6.28205 | 630.957 | 27.88996 | -6.3787 | 630.957 | 28.1637 | -5.67436 | 630.957 | 27.7803 | -6.04363 | 630.957 | 33.14305 | -5.80147 | 630.957 | 26.41279 | -5.87416 | 630.957 | 25.2805 | -5.06209
501.187 | 28.52409 | -5.05162 | 501.187 | 28.41151 | -5.08253 | 501.187 | 29.0332 | -4.85346 | 501.187 | 28.41278 | -5.97359 | 501.187 | 28.72641 | -5.90465 | 501.187 | 28.60027 | -6.27904 | 501.187 | 28.03276 | -6.08922 | 501.187 | 27.92206 | -6.41183 | 501.187 | 28.19656 | -6.5145 | 501.187 | 28.44155 | -5.83874 | 501.187 | 28.12766 | -6.36639 | 501.187 | 33.45117 | -5.01724 | 501.187 | 26.74633 | -6.08174 | 501.187 | 25.5693 | -5.2948
398.107 | 28.75043 | -5.27003 | 398.107 | 28.65182 | -5.2831 | 398.107 | 29.2293 | -4.9246 | 398.107 | 28.69161 | -6.22936 | 398.107 | 28.95977 | -5.97197 | 398.107 | 28.8472 | -6.30528 | 398.107 | 28.30051 | -6.32211 | 398.107 | 28.2382 | -6.68692 | 398.107 | 28.54105 | -6.78431 | 398.107 | 28.76114 | -6.12039 | 398.107 | 28.54086 | -6.76755 | 398.107 | 33.71465 | -4.34165 | 398.107 | 27.13145 | -6.34413 | 398.107 | 25.9045 | -5.56065
316.228 | 28.99992 | -5.61049 | 316.228 | 28.91406 | -5.59513 | 316.228 | 29.43848 | -5.12911 | 316.228 | 28.99598 | -6.62255 | 316.228 | 29.20208 | -6.20873 | 316.228 | 29.10298 | -6.51389 | 316.228 | 28.6001 | -6.71161 | 316.228 | 28.59821 | -7.09705 | 316.228 | 28.93563 | -7.17257 | 316.228 | 29.13403 | -6.50092 | 316.228 | 29.03096 | -7.21322 | 316.228 | 33.94055 | -3.76245 | 316.228 | 27.57352 | -6.63045 | 316.228 | 26.28897 | -5.83204
251.189 | 29.27851 | -6.07476 | 251.189 | 29.20362 | -6.01957 | 251.189 | 29.66709 | -5.46782 | 251.189 | 29.3337 | -7.15612 | 251.189 | 29.46239 | -6.62081 | 251.189 | 29.37916 | -6.90931 | 251.189 | 28.94423 | -7.25504 | 251.189 | 29.01516 | -7.63096 | 251.189 | 29.39339 | -7.66145 | 251.189 | 29.57215 | -6.95888 | 251.189 | 29.60625 | -7.66378 | 251.189 | 34.13512 | -3.2683 | 251.189 | 28.07522 | -6.90819 | 251.189 | 26.72294 | -6.08051
199.526 | 29.59277 | -6.66787 | 199.526 | 29.52673 | -6.56025 | 199.526 | 29.92204 | -5.94526 | 199.526 | 29.71308 | -7.83644 | 199.526 | 29.75079 | -7.21834 | 199.526 | 29.68874 | -7.49921 | 199.526 | 29.34753 | -7.9496 | 199.526 | 29.50357 | -8.27503 | 199.526 | 29.92778 | -8.22956 | 199.526 | 30.08693 | -7.4683 | 199.526 | 30.27045 | -8.07525 | 199.526 | 34.3036 | -2.84899 | 199.526 | 28.63516 | -7.14489 | 199.526 | 27.20337 | -6.27861
158.489 | 29.95071 | -7.39786 | 158.489 | 29.89005 | -7.22385 | 158.489 | 30.21107 | -6.56945 | 158.489 | 30.14428 | -8.6728 | 158.489 | 30.07947 | -8.01556 | 158.489 | 30.04724 | -8.29369 | 158.489 | 29.82669 | -8.791 | 158.489 | 30.07919 | -9.0117 | 158.489 | 30.5521 | -8.85079 | 158.489 | 30.68861 | -7.99802 | 158.489 | 31.02051 | -8.40297 | 158.489 | 34.45037 | -2.49543 | 158.489 | 29.24775 | -7.31054 | 158.489 | 27.7231 | -6.4023
125.893 | 30.36157 | -8.27586 | 125.893 | 30.30176 | -8.01984 | 125.893 | 30.5435 | -7.35185 | 125.893 | 30.63921 | -9.67752 | 125.893 | 30.4634 | -9.03054 | 125.893 | 30.47403 | -9.30429 | 125.893 | 30.40174 | -9.77138 | 125.893 | 30.75859 | -9.81812 | 125.893 | 31.27899 | -9.49351 | 125.893 | 31.38471 | -8.51199 | 125.893 | 31.84464 | -8.6071 | 125.893 | 34.57948 | -2.19959 | 125.893 | 29.90217 | -7.38095 | 125.893 | 28.27135 | -6.43376
100 | 30.83692 | -9.31596 | 100 | 30.77125 | -8.96074 | 100 | 30.93084 | -8.30721 | 100 | 31.21259 | -10.86574 | 100 | 30.92132 | -10.28472 | 100 | 30.99325 | -10.54219 | 100 | 31.0958 | -10.87749 | 100 | 31.55894 | -10.66493 | 100 | 32.11823 | -10.12129 | 100 | 32.17803 | -8.97108 | 100 | 32.72276 | -8.6588 | 100 | 34.69428 | -1.9544 | 100 | 30.58327 | -7.34074 | 100 | 28.83416 | -6.36362
79.4328 | 31.39092 | -10.53475 | 79.4328 | 31.31036 | -10.06185 | 79.4328 | 31.38723 | -9.45318 | 79.4328 | 31.88289 | -12.25469 | 79.4328 | 31.47806 | -11.80127 | 79.4328 | 31.63569 | -12.01541 | 79.4328 | 31.93491 | -12.0882 | 79.4328 | 32.49597 | -11.51595 | 79.4328 | 33.07593 | -10.6938 | 79.4328 | 33.06491 | -9.33636 | 79.4328 | 33.62722 | -8.54543 | 79.4328 | 34.7975 | -1.75391 | 79.4328 | 31.27287 | -7.18501 | 79.4328 | 29.396 | -6.19208
63.0957 | 32.04171 | -11.95111 | 63.0957 | 31.93337 | -11.34143 | 63.0957 | 31.93052 | -10.80995 | 63.0957 | 32.67327 | -13.86335 | 63.0957 | 32.16564 | -13.60341 | 63.0957 | 32.43994 | -13.72533 | 63.0957 | 32.94822 | -13.37245 | 63.0957 | 33.583 | -12.32897 | 63.0957 | 34.15195 | -11.17003 | 63.0957 | 34.03389 | -9.57357 | 63.0957 | 34.52715 | -8.27247 | 63.0957 | 34.89178 | -1.59291 | 63.0957 | 31.95175 | -6.91983 | 63.0957 | 29.94152 | -5.92821
52 | 32.67961 | -13.30846 | 52 | 32.53475 | -12.56938 | 52 | 32.47076 | -12.12833 | 52 | 33.45163 | -15.3985 | 52 | 32.87505 | -15.35255 | 52 | 33.27603 | -15.33739 | 52 | 33.95636 | -14.47751 | 52 | 34.61831 | -12.94876 | 52 | 35.14174 | -11.46776 | 52 | 34.89715 | -9.65547 | 52 | 35.25752 | -7.9355 | 52 | 34.96564 | -1.48499 | 52 | 32.50052 | -6.62345 | 52 | 30.37722 | -5.64691
39.8107 | 33.73146 | -15.45905 | 39.8107 | 33.50958 | -14.52197 | 39.8107 | 33.37675 | -14.24288 | 39.8107 | 34.74259 | -17.81586 | 39.8107 | 34.11667 | -18.13579 | 39.8107 | 34.74057 | -17.79683 | 39.8107 | 35.61931 | -15.98176 | 39.8107 | 36.2329 | -13.65614 | 39.8107 | 36.61893 | -11.68988 | 39.8107 | 36.13345 | -9.57851 | 39.8107 | 36.19877 | -7.34669 | 39.8107 | 35.06196 | -1.37272 | 39.8107 | 33.20897 | -6.12825 | 39.8107 | 30.93302 | -5.19215
31.6228 | 34.83797 | -17.59145 | 31.6228 | 34.51633 | -16.47097 | 31.6228 | 34.34759 | -16.36108 | 31.6228 | 36.10964 | -20.1924 | 31.6228 | 35.50856 | -20.87538 | 31.6228 | 36.36871 | -20.08094 | 31.6228 | 37.33399 | -17.19091 | 31.6228 | 37.78799 | -14.08202 | 31.6228 | 37.96842 | -11.68468 | 31.6228 | 37.20754 | -9.33873 | 31.6228 | 36.92864 | -6.76541 | 31.6228 | 35.14164 | -1.30691 | 31.6228 | 33.76237 | -5.64746 | 31.6228 | 31.36223 | -4.76148
25.1189 | 36.18077 | -19.99907 | 25.1189 | 35.71844 | -18.69238 | 25.1189 | 35.54565 | -18.76928 | 25.1189 | 37.77929 | -22.8486 | 25.1189 | 37.29556 | -23.90574 | 25.1189 | 38.42227 | -22.43776 | 25.1189 | 39.32952 | -18.24819 | 25.1189 | 39.47373 | -14.30334 | 25.1189 | 39.35499 | -11.49218 | 25.1189 | 38.25709 | -8.9566 | 25.1189 | 37.57391 | -6.15517 | 25.1189 | 35.21991 | -1.26724 | 25.1189 | 34.25675 | -5.14176 | 25.1189 | 31.74232 | -4.31608
19.9526 | 37.82311 | -22.69201 | 19.9526 | 37.16772 | -21.20916 | 19.9526 | 37.03475 | -21.47459 | 19.9526 | 39.83431 | -25.78206 | 19.9526 | 39.59572 | -27.17492 | 19.9526 | 40.99193 | -24.76482 | 19.9526 | 41.61296 | -19.0879 | 19.9526 | 41.25961 | -14.30174 | 19.9526 | 40.74309 | -11.1226 | 19.9526 | 39.2548 | -8.46061 | 19.9526 | 38.13393 | -5.54795 | 19.9526 | 35.29832 | -1.25185 | 19.9526 | 34.69071 | -4.63208 | 19.9526 | 32.07344 | -3.87288
15.8489 | 39.84721 | -25.67016 | 15.8489 | 38.9323 | -24.03949 | 15.8489 | 38.89593 | -24.47187 | 15.8489 | 42.38133 | -28.97531 | 15.8489 | 42.55411 | -30.59765 | 15.8489 | 44.17017 | -26.93795 | 15.8489 | 44.17477 | -19.65316 | 15.8489 | 43.1055 | -14.07554 | 15.8489 | 42.09701 | -10.59883 | 15.8489 | 40.1798 | -7.88512 | 15.8489 | 38.61389 | -4.96842 | 15.8489 | 35.37845 | -1.25935 | 15.8489 | 35.06629 | -4.13524 | 15.8489 | 32.35837 | -3.44501
12.5893 | 42.35741 | -28.91933 | 12.5893 | 41.10215 | -27.19246 | 12.5893 | 41.23164 | -27.73924 | 12.5893 | 45.55558 | -32.3933 | 12.5893 | 46.34435 | -34.05634 | 12.5893 | 48.04141 | -28.82378 | 12.5893 | 46.98504 | -19.90422 | 12.5893 | 44.9659 | -13.63949 | 12.5893 | 43.38492 | -9.95274 | 12.5893 | 41.01884 | -7.26534 | 12.5893 | 39.02218 | -4.43375 | 12.5893 | 35.46157 | -1.2888 | 12.5893 | 35.38772 | -3.66358 | 12.5893 | 32.60103 | -3.04174
10 | 45.48709 | -32.4085 | 10 | 43.7952 | -30.6636 | 10 | 44.17034 | -31.2356 | 10 | 49.52835 | -35.98065 | 10 | 51.16886 | -37.40828 | 10 | 52.66945 | -30.29346 | 10 | 49.99352 | -19.82314 | 10 | 46.79412 | -13.02276 | 10 | 44.58175 | -9.22054 | 10 | 41.7667 | -6.63337 | 10 | 39.36912 | -3.95434 | 10 | 35.54922 | -1.33966 | 10 | 35.66068 | -3.22523 | 10 | 32.80618 | -2.66886
7.94328 | 49.40331 | -36.08715 | 7.94328 | 47.16495 | -34.42953 | 7.94328 | 47.86943 | -34.90001 | 7.94328 | 54.51251 | -39.66198 | 7.94328 | 57.2551 | -40.49788 | 7.94328 | 58.08069 | -31.24006 | 7.94328 | 53.13059 | -19.41713 | 7.94328 | 48.54766 | -12.26434 | 7.94328 | 45.67054 | -8.43859 | 7.94328 | 42.42444 | -6.01598 | 7.94328 | 39.66508 | -3.53535 | 7.94328 | 35.64282 | -1.41174 | 7.94328 | 35.89101 | -2.82483 | 7.94328 | 32.97865 | -2.32942
6.30957 | 54.31416 | -39.88722 | 6.30957 | 51.41003 | -38.4452 | 6.30957 | 52.52108 | -38.654 | 6.30957 | 60.77188 | -43.34578 | 6.30957 | 64.8507 | -43.17266 | 6.30957 | 64.24842 | -31.59218 | 6.30957 | 56.31392 | -18.71689 | 6.30957 | 50.19183 | -11.40812 | 6.30957 | 46.64292 | -7.63974 | 6.30957 | 42.998 | -5.43348 | 6.30957 | 39.9201 | -3.17812 | 6.30957 | 35.74373 | -1.50523 | 6.30957 | 36.08467 | -2.46418 | 6.30957 | 33.12327 | -2.02421
5.01187 | 60.47653 | -43.72638 | 5.01187 | 56.78423 | -42.64158 | 5.01187 | 58.35623 | -42.40898 | 5.01187 | 68.62944 | -46.93052 | 5.01187 | 74.21256 | -45.29687 | 5.01187 | 71.07783 | -31.32416 | 5.01187 | 59.45745 | -17.77281 | 5.01187 | 51.70249 | -10.49772 | 5.01187 | 47.49788 | -6.85132 | 5.01187 | 43.49616 | -4.8999 | 5.01187 | 40.14295 | -2.88148 | 5.01187 | 35.85374 | -1.6206 | 5.01187 | 36.24735 | -2.14308 | 5.01187 | 33.24415 | -1.75254
3.98107 | 68.20492 | -47.51524 | 3.98107 | 63.60903 | -46.93031 | 3.98107 | 65.6512 | -46.07403 | 3.98107 | 78.47944 | -50.31275 | 3.98107 | 85.58951 | -46.76073 | 3.98107 | 78.40121 | -30.46004 | 3.98107 | 62.48082 | -16.64771 | 3.98107 | 53.06673 | -9.57269 | 3.98107 | 48.23992 | -6.09424 | 3.98107 | 43.92928 | -4.42392 | 3.98107 | 40.3417 | -2.64271 | 3.98107 | 35.97445 | -1.75867 | 3.98107 | 36.38387 | -1.85993 | 3.98107 | 33.34522 | -1.51269
3.16228 | 77.88347 | -51.1658 | 3.16228 | 72.28798 | -51.20979 | 3.16228 | 74.73564 | -49.56541 | 3.16228 | 90.79982 | -53.39388 | 3.16228 | 99.19218 | -47.48509 | 3.16228 | 85.98593 | -29.07179 | 3.16228 | 65.31838 | -15.40874 | 3.16228 | 54.28142 | -8.66612 | 3.16228 | 48.87736 | -5.38309 | 3.16228 | 44.30797 | -4.00995 | 3.16228 | 40.5229 | -2.45844 | 3.16228 | 36.10768 | -1.92053 | 3.16228 | 36.49875 | -1.61234 | 3.16228 | 33.42954 | -1.30234
2.51189 | 89.98097 | -54.59858 | 2.51189 | 83.32554 | -55.37618 | 2.51189 | 86.00309 | -52.81396 | 2.51189 | 106.1683 | -56.08494 | 2.51189 | 115.1474 | -47.42368 | 2.51189 | 93.56108 | -27.2702 | 2.51189 | 67.9248 | -14.12096 | 2.51189 | 55.35177 | -7.80343 | 2.51189 | 49.42078 | -4.7268 | 2.51189 | 44.64251 | -3.65924 | 2.51189 | 40.6923 | -2.3251 | 2.51189 | 36.25553 | -2.10758 | 2.51189 | 36.59548 | -1.39738 | 2.51189 | 33.50009 | -1.11886
1.99526 | 105.0703 | -57.74804 | 1.99526 | 97.35123 | -59.33393 | 1.99526 | 99.92566 | -55.76821 | 1.99526 | 125.277 | -58.30779 | 1.99526 | 133.4353 | -46.56608 | 1.99526 | 100.8581 | -25.19053 | 1.99526 | 70.27646 | -12.84093 | 1.99526 | 56.28829 | -7.00269 | 1.99526 | 49.88132 | -4.12981 | 1.99526 | 44.94236 | -3.37102 | 1.99526 | 40.8552 | -2.23928 | 1.99526 | 36.42009 | -2.32144 | 1.99526 | 36.67741 | -1.21201 | 1.99526 | 33.55911 | -0.95952
1.58489 | 123.853 | -60.56382 | 1.58489 | 115.1514 | -63.00366 | 1.58489 | 117.0702 | -58.39495 | 1.58489 | 148.9459 | -59.99393 | 1.58489 | 153.8177 | -44.94284 | 1.58489 | 107.6529 | -22.97466 | 1.58489 | 72.36964 | -11.6146 | 1.58489 | 57.10507 | -6.27536 | 1.58489 | 50.27002 | -3.5931 | 1.58489 | 45.21602 | -3.14324 | 1.58489 | 41.01577 | -2.19791 | 1.58489 | 36.60385 | -2.56406 | 1.58489 | 36.74711 | -1.05318 | 1.58489 | 33.60846 | -0.82166
1.25893 | 147.19 | -63.01011 | 1.25893 | 137.7104 | -66.32562 | 1.25893 | 138.1207 | -60.67643 | 1.25893 | 178.118 | -61.08004 | 1.25893 | 175.7841 | -42.63186 | 1.25893 | 113.7974 | -20.75415 | 1.25893 | 74.21647 | -10.47544 | 1.25893 | 57.81756 | -5.62753 | 1.25893 | 50.59727 | -3.11516 | 1.25893 | 45.47121 | -2.97321 | 1.25893 | 41.17801 | -2.19849 | 1.25893 | 36.80963 | -2.83756 | 1.25893 | 36.80672 | -0.91799 | 1.25893 | 33.64993 | -0.70274
1 | 176.1382 | -65.06133 | 1 | 166.2697 | -69.26008 | 1 | 163.9062 | -62.6065 | 1 | 213.8405 | -61.50636 | 1 | 198.5591 | -39.76109 | 1 | 119.2322 | -18.63686 | 1 | 75.84013 | -9.44598 | 1 | 58.44156 | -5.06119 | 1 | 50.87237 | -2.69282 | 1 | 45.71466 | -2.85806 | 1 | 41.34557 | -2.23903 | 1 | 37.04037 | -3.14439 | 1 | 36.85823 | -0.80374 | 1 | 33.68465 | -0.6004
0.79433 | 211.9921 | -66.69836 | 0.79433 | 202.3921 | -71.78206 | 0.79433 | 195.4246 | -64.18556 | 0.79433 | 257.176 | -61.21385 | 0.79433 | 221.1881 | -36.5059 | 0.79433 | 123.9721 | -16.70199 | 0.79433 | 77.26934 | -8.53904 | 0.79433 | 58.99221 | -4.57552 | 0.79433 | 51.10356 | -2.32201 | 0.79433 | 45.95237 | -2.79508 | 0.79433 | 41.52178 | -2.31813 | 0.79433 | 37.29976 | -3.48713 | 0.79433 | 36.90312 | -0.70802 | 0.79433 | 33.71395 | -0.51252
0.63096 | 256.3256 | -67.90297 | 0.63096 | 248.055 | -73.87667 | 0.63096 | 233.8796 | -65.41662 | 0.63096 | 309.0461 | -60.14911 | 0.63096 | 242.7173 | -33.06834 | 0.63096 | 128.0892 | -14.99935 | 0.63096 | 78.53584 | -7.76021 | 0.63096 | 59.48331 | -4.16784 | 0.63096 | 51.29769 | -1.99813 | 0.63096 | 46.19003 | -2.78185 | 0.63096 | 41.71016 | -2.43496 | 0.63096 | 37.59166 | -3.8686 | 0.63096 | 36.94262 | -0.62865 | 0.63096 | 33.73848 | -0.43719
0.50119 | 311.0378 | -68.6543 | 0.50119 | 305.7539 | -75.53226 | 0.50119 | 280.7113 | -66.30162 | 0.50119 | 369.9432 | -58.27208 | 0.50119 | 262.3983 | -29.65212 | 0.50119 | 131.6884 | -13.55372 | 0.50119 | 79.67108 | -7.10966 | 0.50119 | 59.92775 | -3.83438 | 0.50119 | 51.46089 | -1.71646 | 0.50119 | 46.43289 | -2.81644 | 0.50119 | 41.91409 | -2.58926 | 0.50119 | 37.92043 | -4.29176 | 0.50119 | 36.97799 | -0.56374 | 0.50119 | 33.75921 | -0.3727
0.39811 | 378.3741 | -68.92507 | 0.39811 | 378.6372 | -76.73506 | 0.39811 | 337.6321 | -66.8394 | 0.39811 | 439.5278 | -55.57594 | 0.39811 | 279.8214 | -26.43465 | 0.39811 | 134.8842 | -12.37168 | 0.39811 | 80.70509 | -6.58415 | 0.39811 | 60.33665 | -3.57093 | 0.39811 | 51.59814 | -1.47237 | 0.39811 | 46.68568 | -2.8974 | 0.39811 | 42.13694 | -2.78127 | 0.39811 | 38.29125 | -4.75973 | 0.39811 | 37.01008 | -0.51165 | 0.39811 | 33.77672 | -0.31756
0.31623 | 460.9163 | -68.67924 | 0.31623 | 470.6447 | -77.46373 | 0.31623 | 406.6504 | -67.02249 | 0.31623 | 516.1841 | -52.11073 | 0.31623 | 294.9406 | -23.54634 | 0.31623 | 137.7918 | -11.44689 | 0.31623 | 81.66555 | -6.17844 | 0.31623 | 60.7204 | -3.37326 | 0.31623 | 51.71373 | -1.26146 | 0.31623 | 46.95338 | -3.02385 | 0.31623 | 42.38234 | -3.0117 | 0.31623 | 38.70988 | -5.27562 | 0.31623 | 37.03975 | -0.47099 | 0.31623 | 33.79148 | -0.27047
0.25119 | 561.4893 | -67.87157 | 0.25119 | 586.6615 | -77.68488 | 0.25119 | 490.076 | -66.83707 | 0.25119 | 596.7976 | -48.00717 | 0.25119 | 308.0018 | -21.06657 | 0.25119 | 140.5173 | -10.76583 | 0.25119 | 82.57771 | -5.88634 | 0.25119 | 61.08819 | -3.23738 | 0.25119 | 51.811 | -1.07966 | 0.25119 | 47.24085 | -3.19544 | 0.25119 | 42.65445 | -3.28173 | 0.25119 | 39.18294 | -5.84259 | 0.25119 | 37.0676 | -0.4406 | 0.25119 | 33.80387 | -0.23027
0.19953 | 682.925 | -66.44992 | 0.19953 | 732.6176 | -77.34963 | 0.19953 | 590.495 | -66.26208 | 0.19953 | 677.0652 | -43.48473 | 0.19953 | 319.4173 | -19.02806 | 0.19953 | 143.156 | -10.31134 | 0.19953 | 83.4649 | -5.7015 | 0.19953 | 61.44832 | -3.15976 | 0.19953 | 51.89314 | -0.92328 | 0.19953 | 47.55291 | -3.41235 | 0.19953 | 42.95753 | -3.59292 | 0.19953 | 39.71787 | -6.4637 | 0.19953 | 37.09439 | -0.41952 | 0.19953 | 33.8144 | -0.19599
0.15849 | 827.5794 | -64.36125 | 0.15849 | 915.4588 | -76.39143 | 0.15849 | 710.6669 | -65.26959 | 0.15849 | 752.4914 | -38.82844 | 0.15849 | 329.6631 | -17.42949 | 0.15849 | 145.7948 | -10.06505 | 0.15849 | 84.34854 | -5.61791 | 0.15849 | 61.80864 | -3.13743 | 0.15849 | 51.96243 | -0.78898 | 0.15849 | 47.8951 | -3.67522 | 0.15849 | 43.2963 | -3.94721 | 0.15849 | 40.32315 | -7.14184 | 0.15849 | 37.12074 | -0.40697 | 0.15849 | 33.82334 | -0.16678
0.12589 | 996.5389 | -61.56411 | 0.12589 | 1142.807 | -74.72599 | 0.12589 | 853.3174 | -63.82721 | 0.12589 | 819.6793 | -34.33617 | 0.12589 | 339.2081 | -16.24737 | 0.12589 | 148.5084 | -10.00928 | 0.12589 | 85.24845 | -5.6302 | 0.12589 | 62.17642 | -3.16803 | 0.12589 | 52.021 | -0.67383 | 0.12589 | 48.27282 | -3.98516 | 0.12589 | 43.67623 | -4.34676 | 0.12589 | 41.00868 | -7.87951 | 0.12589 | 37.14702 | -0.40236 | 0.12589 | 33.8309 | -0.14189
0.1 | 1188.54 | -58.04745 | 0.1 | 1421.99 | -72.25694 | 0.1 | 1020.796 | -61.90152 | 0.1 | 877.202 | -30.25858 | 0.1 | 348.4753 | -15.44662 | 0.1 | 151.3705 | -10.12743 | 0.1 | 86.18399 | -5.73379 | 0.1 | 62.5587 | -3.24982 | 0.1 | 52.07052 | -0.5752 | 0.1 | 48.69226 | -4.34369 | 0.1 | 44.10309 | -4.79408 | 0.1 | 41.78557 | -8.6789 | 0.1 | 37.17393 | -0.40526 | 0.1 | 33.83728 | -0.12069

## Cu Ncbs-Ag 3 min PS_phasebode
Cu Ncbs-Ag 3 min 0V | Cu Ncbs-Ag 3 min 0V | Cu Ncbs-Ag 3 min 0V | Cu Ncbs-Ag 3 min -0.1 V | Cu Ncbs-Ag 3 min -0.1 V | Cu Ncbs-Ag 3 min -0.1 V | Cu Ncbs-Ag 3 min -0.2 V | Cu Ncbs-Ag 3 min -0.2 V | Cu Ncbs-Ag 3 min -0.2 V | Cu Ncbs-Ag 3 min -0.3 V | Cu Ncbs-Ag 3 min -0.3 V | Cu Ncbs-Ag 3 min -0.3 V | Cu Ncbs-Ag 3 min -0.4 V | Cu Ncbs-Ag 3 min -0.4 V | Cu Ncbs-Ag 3 min -0.4 V | Cu Ncbs-Ag 3 min -0.5 V | Cu Ncbs-Ag 3 min -0.5 V | Cu Ncbs-Ag 3 min -0.5 V | Cu Ncbs-Ag 3 min -0.6 V | Cu Ncbs-Ag 3 min -0.6 V | Cu Ncbs-Ag 3 min -0.6 V | Cu Ncbs-Ag 3 min -0.7 V | Cu Ncbs-Ag 3 min -0.7 V | Cu Ncbs-Ag 3 min -0.7 V | Cu Ncbs-Ag 3 min -0.8 V | Cu Ncbs-Ag 3 min -0.8 V | Cu Ncbs-Ag 3 min -0.8 V | Cu Ncbs-Ag 3 min -0.9 V | Cu Ncbs-Ag 3 min -0.9 V | Cu Ncbs-Ag 3 min -0.9 V | Cu Ncbs-Ag 3 min -1.0 V | Cu Ncbs-Ag 3 min -1.0 V | Cu Ncbs-Ag 3 min -1.0 V | Cu Ncbs-Ag 3 min -1.1 V | Cu Ncbs-Ag 3 min -1.1 V | Cu Ncbs-Ag 3 min -1.1 V | Cu Ncbs-Ag 3 min -1.2 V | Cu Ncbs-Ag 3 min -1.2 V | Cu Ncbs-Ag 3 min -1.2 V | Cu Ncbs-Ag 3 min -1.3 V | Cu Ncbs-Ag 3 min -1.3 V | Cu Ncbs-Ag 3 min -1.3 V
Freq /Hz | ¦Z¦-model /ohm | phase-model /degrees | Freq /Hz | ¦Z¦-model /ohm | phase-model /degrees | Freq /Hz | ¦Z¦-model /ohm | phase-model /degrees | Freq /Hz | ¦Z¦-model /ohm | phase-model /degrees | Freq /Hz | ¦Z¦-model /ohm | phase-model /degrees | Freq /Hz | ¦Z¦-model /ohm | phase-model /degrees | Freq /Hz | ¦Z¦-model /ohm | phase-model /degrees | Freq /Hz | ¦Z¦-model /ohm | phase-model /degrees | Freq /Hz | ¦Z¦-model /ohm | phase-model /degrees | Freq /Hz | ¦Z¦-model /ohm | phase-model /degrees | Freq /Hz | ¦Z¦-model /ohm | phase-model /degrees | Freq /Hz | ¦Z¦-model /ohm | phase-model /degrees | Freq /Hz | ¦Z¦-model /ohm | phase-model /degrees | Freq /Hz | ¦Z¦-model /ohm | phase-model /degrees
1000000 | 6.160243 | -0.1865168 | 1000000 | 4.399856 | -1.136551 | 1000000 | 0.9847 | -40.85927 | 1000000 | 0.7327654 | -50.8819 | 1000000 | 0.5019649 | -89.47665 | 1000000 | 0.5136784 | -90.26218 | 1000000 | 0.5843588 | -89.70371 | 1000000 | 0.4862979 | -96.03358 | 1000000 | 0.9196264 | -82.69152 | 1000000 | 0.9133765 | -95.96868 | 1000000 | 1.217444 | -82.73872 | 1000000 | 1.30409 | -83.69007 | 1000000 | 24.8349 | -0.006585177 | 1000000 | 0.9676664 | -79.26995
794328 | 6.160132 | -0.2349158 | 794328 | 4.408696 | -1.300838 | 794328 | 1.106971 | -47.27132 | 794328 | 0.8504374 | -55.53621 | 794328 | 0.6389814 | -89.93877 | 794328 | 0.6513205 | -90.21414 | 794328 | 0.7385649 | -89.45084 | 794328 | 0.6247194 | -95.8256 | 794328 | 1.161286 | -83.74363 | 794328 | 1.175313 | -95.48091 | 794328 | 1.517549 | -82.41209 | 794328 | 1.635065 | -83.49547 | 794328 | 24.8353 | -0.007388563 | 794328 | 1.203167 | -79.68451
630957 | 6.159962 | -0.2961321 | 630957 | 4.418608 | -1.492182 | 630957 | 1.278505 | -53.39652 | 630957 | 1.003302 | -59.74714 | 630957 | 0.81352 | -90.15441 | 630957 | 0.8258671 | -90.02519 | 630957 | 0.9334736 | -89.0827 | 630957 | 0.8027452 | -95.50413 | 630957 | 1.46773 | -84.33816 | 630957 | 1.512558 | -94.82419 | 630957 | 1.890964 | -81.87451 | 630957 | 2.04949 | -83.01983 | 630957 | 24.8357 | -0.008289971 | 630957 | 1.496417 | -79.77256
501187 | 6.159731 | -0.3736154 | 501187 | 4.429736 | -1.715818 | 501187 | 1.5128 | -58.88968 | 501187 | 1.200356 | -63.39221 | 501187 | 1.035803 | -90.13521 | 501187 | 1.047186 | -89.68356 | 501187 | 1.179774 | -88.57756 | 501187 | 1.031777 | -95.04498 | 501187 | 1.855728 | -84.50498 | 501187 | 1.946728 | -93.95587 | 501187 | 2.354915 | -81.1013 | 501187 | 2.567491 | -82.24015 | 501187 | 24.8361 | -0.009301345 | 501187 | 1.860989 | -79.5378
398107 | 6.159409 | -0.4717604 | 398107 | 4.442247 | -1.978109 | 398107 | 1.825509 | -63.51119 | 398107 | 1.452658 | -66.39093 | 398107 | 1.318823 | -89.87911 | 398107 | 1.32774 | -89.16888 | 398107 | 1.490875 | -87.90628 | 398107 | 1.326487 | -94.41522 | 398107 | 2.346194 | -84.25259 | 398107 | 2.505473 | -92.81963 | 398107 | 2.930094 | -80.05769 | 398107 | 3.213369 | -81.11972 | 398107 | 24.8366 | -0.01043609 | 398107 | 2.313301 | -78.97024
316228 | 6.158973 | -0.5961629 | 316228 | 4.456319 | -2.286836 | 316228 | 2.235168 | -67.13796 | 316228 | 1.773775 | -68.69372 | 316228 | 1.679021 | -89.37026 | 316228 | 1.683195 | -88.45111 | 316228 | 1.883528 | -87.03093 | 316228 | 1.705732 | -93.57083 | 316228 | 2.964922 | -83.56804 | 316228 | 3.223725 | -91.34238 | 316228 | 3.64084 | -78.69828 | 316228 | 4.015584 | -79.60763 | 316228 | 24.8372 | -0.0117092 | 316228 | 2.87286 | -78.04598
251189 | 6.158403 | -0.7539599 | 251189 | 4.472178 | -2.651591 | 251189 | 2.764101 | -69.73408 | 251189 | 2.180319 | -70.26916 | 251189 | 2.137098 | -88.57824 | 251189 | 2.133128 | -87.48914 | 251189 | 2.378428 | -85.90303 | 251189 | 2.193582 | -92.45426 | 251189 | 3.743114 | -82.41703 | 251189 | 4.144845 | -89.43059 | 251189 | 4.514933 | -76.96703 | 251189 | 5.006245 | -77.63946 | 251189 | 24.8378 | -0.0131376 | 251189 | 3.562328 | -76.72784
199526 | 6.157694 | -0.9542551 | 199526 | 4.490113 | -3.084103 | 199526 | 3.439128 | -71.30843 | 199526 | 2.692245 | -71.08925 | 199526 | 2.718888 | -87.45668 | 199526 | 2.70175 | -86.22898 | 199526 | 3.000808 | -84.4618 | 199526 | 2.820492 | -90.99074 | 199526 | 4.717281 | -80.74401 | 199526 | 5.320671 | -86.9674 | 199526 | 5.582357 | -74.79855 | 199526 | 6.21883 | -75.13952 | 199526 | 24.8385 | -0.01474023 | 199526 | 4.40684 | -74.96586
158489 | 6.15684 | -1.208674 | 158489 | 4.510485 | -3.598833 | 158489 | 4.291722 | -71.88029 | 158489 | 3.332689 | -71.11919 | 158489 | 3.455986 | -85.94164 | 158489 | 3.41832 | -84.60192 | 158489 | 3.78056 | -82.63277 | 158489 | 3.624122 | -89.08498 | 158489 | 5.927733 | -78.47425 | 158489 | 6.808884 | -83.81258 | 158489 | 6.872304 | -72.12127 | 158489 | 7.683396 | -72.0272 | 158489 | 24.8393 | -0.0165383 | 158489 | 5.432329 | -72.70053
125893 | 6.155871 | -1.532049 | 125893 | 4.533724 | -4.213599 | 125893 | 5.356908 | -71.45817 | 125893 | 4.126873 | -70.31282 | 125893 | 4.385936 | -83.95033 | 125893 | 4.317132 | -82.52356 | 125893 | 4.75156 | -80.32731 | 125893 | 4.649406 | -86.61825 | 125893 | 7.414205 | -75.51899 | 125893 | 8.664361 | -79.80985 | 125893 | 8.407634 | -68.86516 | 125893 | 9.417689 | -68.22966 | 125893 | 24.8401 | -0.01855561 | 125893 | 6.66194 | -69.86776
100000 | 6.15487 | -1.943378 | 100000 | 4.560481 | -4.950311 | 100000 | 6.669972 | -70.03258 | 100000 | 5.099101 | -68.61271 | 100000 | 5.550959 | -81.38094 | 100000 | 5.435972 | -79.89386 | 100000 | 5.949111 | -77.44478 | 100000 | 5.946063 | -83.44824 | 100000 | 9.206826 | -71.78731 | 100000 | 10.91994 | -74.80952 | 100000 | 10.1959 | -64.97509 | 100000 | 11.41395 | -63.70277 | 100000 | 24.8411 | -0.02081894 | 100000 | 8.10988 | -66.4095
79432.8 | 6.154063 | -2.466857 | 79432.8 | 4.591586 | -5.835789 | 79432.8 | 8.258694 | -67.58194 | 79432.8 | 6.266212 | -65.96294 | 79432.8 | 6.99335 | -78.11765 | 79432.8 | 6.811489 | -76.60284 | 79432.8 | 7.403682 | -73.88123 | 79432.8 | 7.560493 | -79.41791 | 79432.8 | 11.30982 | -67.21039 | 79432.8 | 13.55223 | -68.71871 | 79432.8 | 12.21671 | -60.43168 | 79432.8 | 13.62282 | -58.46251 | 79432.8 | 24.8422 | -0.02335819 | 79432.8 | 9.771816 | -62.29113
63095.7 | 6.15385 | -3.133419 | 63095.7 | 4.628248 | -6.902817 | 63095.7 | 10.13041 | -64.09196 | 63095.7 | 7.62734 | -62.33188 | 63095.7 | 8.745611 | -74.04305 | 63095.7 | 8.469975 | -72.54327 | 63095.7 | 9.129808 | -69.54633 | 63095.7 | 9.518402 | -74.37967 | 63095.7 | 13.68026 | -61.77822 | 63095.7 | 16.4401 | -61.57796 | 63095.7 | 14.41031 | -55.27661 | 63095.7 | 15.94337 | -52.61454 | 63095.7 | 24.8435 | -0.02620705 | 63095.7 | 11.61428 | -57.52409
50118.7 | 6.155012 | -3.98243 | 50118.7 | 4.672223 | -8.191003 | 50118.7 | 12.25357 | -59.59008 | 50118.7 | 9.150339 | -57.75121 | 50118.7 | 10.81226 | -69.06639 | 50118.7 | 10.41109 | -67.63754 | 50118.7 | 11.1089 | -64.39439 | 50118.7 | 11.79451 | -68.24798 | 50118.7 | 16.20913 | -55.58515 | 50118.7 | 19.34799 | -53.64106 | 50118.7 | 16.67326 | -49.63326 | 50118.7 | 18.23096 | -46.36972 | 50118.7 | 24.8448 | -0.02940315 | 50118.7 | 13.56681 | -52.19049
39810.7 | 6.158957 | -5.063705 | 39810.7 | 4.726088 | -9.747494 | 39810.7 | 14.5404 | -54.18862 | 39810.7 | 10.76179 | -52.35877 | 39810.7 | 13.1445 | -63.16909 | 39810.7 | 12.58664 | -61.87956 | 39810.7 | 13.27087 | -58.46718 | 39810.7 | 14.27724 | -61.07913 | 39810.7 | 18.72375 | -48.86031 | 39810.7 | 21.97843 | -45.38398 | 39810.7 | 18.87146 | -43.70942 | 39810.7 | 20.33006 | -40.02204 | 39810.7 | 24.8464 | -0.0329887 | 39810.7 | 15.52488 | -46.45633
31622.8 | 6.168127 | -6.439629 | 31622.8 | 4.793743 | -11.62681 | 31622.8 | 16.84533 | -48.119 | 31622.8 | 12.35204 | -46.42303 | 31622.8 | 15.61882 | -56.46271 | 31622.8 | 14.88388 | -55.38333 | 31622.8 | 15.48688 | -51.93258 | 31622.8 | 16.75758 | -53.14911 | 31622.8 | 21.02685 | -41.95231 | 31622.8 | 24.09122 | -37.38794 | 31622.8 | 20.87139 | -37.7697 | 31622.8 | 22.11891 | -33.88778 | 31622.8 | 24.84811 | -0.03701152 | 31622.8 | 17.36945 | -40.56008
25118.9 | 6.186749 | -8.186822 | 25118.9 | 4.881043 | -13.8892 | 25118.9 | 18.99384 | -41.72595 | 25118.9 | 13.80277 | -40.31754 | 25118.9 | 18.04286 | -49.22549 | 25118.9 | 17.13323 | -48.41209 | 25118.9 | 17.5898 | -45.09052 | 25118.9 | 18.98031 | -44.95347 | 25118.9 | 22.96143 | -35.25372 | 25118.9 | 25.6007 | -30.14807 | 25118.9 | 22.57574 | -32.08138 | 25118.9 | 23.542 | -28.23372 | 25118.9 | 24.85011 | -0.04152416 | 25118.9 | 18.99704 | -34.77147
19952.6 | 6.221958 | -10.39595 | 19952.6 | 4.996848 | -16.59568 | 19952.6 | 20.83614 | -35.40579 | 19952.6 | 15.02666 | -34.43981 | 19952.6 | 20.20663 | -41.87507 | 19952.6 | 19.15217 | -41.34955 | 19952.6 | 19.42367 | -38.32111 | 19952.6 | 20.74908 | -37.07954 | 19952.6 | 24.45793 | -29.09931 | 19952.6 | 26.56953 | -23.94359 | 19952.6 | 23.94431 | -26.86073 | 19952.6 | 24.61 | -23.22964 | 19952.6 | 24.85231 | -0.04658672 | 19952.6 | 20.34631 | -29.33618
15848.9 | 6.285573 | -13.16689 | 15848.9 | 5.154476 | -19.79697 | 15848.9 | 22.29457 | -29.51308 | 15848.9 | 15.99232 | -29.11579 | 15848.9 | 21.95947 | -34.86304 | 15848.9 | 20.80842 | -34.60759 | 15848.9 | 20.89534 | -31.98887 | 15848.9 | 22.00333 | -30.01273 | 15848.9 | 25.53641 | -23.69852 | 15848.9 | 27.13346 | -18.83513 | 15848.9 | 24.99041 | -22.24112 | 15848.9 | 25.37598 | -18.94208 | 15848.9 | 24.85481 | -0.05226601 | 15848.9 | 21.40573 | -24.43012
12589.3 | 6.396775 | -16.59417 | 12589.3 | 5.373586 | -23.51474 | 12589.3 | 23.37238 | -24.28844 | 12589.3 | 16.72099 | -24.54086 | 12589.3 | 23.25654 | -28.54974 | 12589.3 | 22.05881 | -28.5161 | 12589.3 | 21.99307 | -26.35634 | 12589.3 | 22.80714 | -24.01579 | 12589.3 | 26.27075 | -19.12606 | 12589.3 | 27.42943 | -14.74027 | 12589.3 | 25.76049 | -18.2721 | 12589.3 | 25.90794 | -15.35768 | 12589.3 | 24.85751 | -0.05863702 | 12589.3 | 22.20222 | -20.14481
10000 | 6.585678 | -20.73524 | 10000 | 5.682535 | -27.71194 | 10000 | 24.1276 | -19.83919 | 10000 | 17.26323 | -20.78049 | 10000 | 24.14584 | -23.13239 | 10000 | 22.93982 | -23.26266 | 10000 | 22.76637 | -21.55029 | 10000 | 23.27997 | -19.13594 | 10000 | 26.74972 | -15.35543 | 10000 | 27.56318 | -11.51291 | 10000 | 26.31337 | -14.93901 | 10000 | 26.26997 | -12.41478 | 10000 | 24.86062 | -0.06578366 | 10000 | 22.78269 | -16.49642
7943.28 | 6.897297 | -25.55511 | 7943.28 | 6.120398 | -32.2565 | 7943.28 | 24.6386 | -16.16743 | 7943.28 | 17.67598 | -17.80765 | 7943.28 | 24.72045 | -18.65411 | 7943.28 | 23.5295 | -18.89638 | 7943.28 | 23.29043 | -17.58306 | 7943.28 | 23.5389 | -15.28453 | 7943.28 | 27.05249 | -12.30509 | 7943.28 | 27.60602 | -8.996549 | 7943.28 | 26.70454 | -12.18924 | 7943.28 | 26.51403 | -10.03129 | 7943.28 | 24.86412 | -0.07380001 | 7943.28 | 23.19738 | -13.45057
6309.57 | 7.394595 | -30.8555 | 6309.57 | 6.738171 | -36.89337 | 6309.57 | 24.97855 | -13.21198 | 6309.57 | 18.00898 | -15.54517 | 6309.57 | 25.07634 | -15.05627 | 6309.57 | 23.91194 | -15.371 | 6309.57 | 23.63949 | -14.39424 | 6309.57 | 23.67309 | -12.31581 | 6309.57 | 27.23938 | -9.872686 | 6309.57 | 27.60145 | -7.049442 | 6309.57 | 26.98031 | -9.952472 | 6309.57 | 26.67868 | -8.121738 | 6309.57 | 24.86803 | -0.08279198 | 6309.57 | 23.4906 | -10.945
5011.87 | 8.157526 | -36.22437 | 5011.87 | 7.597292 | -41.24516 | 5011.87 | 25.20614 | -10.88427 | 5011.87 | 18.30117 | -13.89796 | 5011.87 | 25.29198 | -12.23189 | 5011.87 | 24.15768 | -12.59331 | 5011.87 | 23.87388 | -11.89079 | 5011.87 | 23.74257 | -10.07702 | 5011.87 | 27.35301 | -7.956442 | 5011.87 | 27.57491 | -5.553049 | 5011.87 | 27.17584 | -8.155607 | 5011.87 | 26.79113 | -6.607069 | 5011.87 | 24.87243 | -0.09287762 | 5011.87 | 23.69779 | -8.90733
3981.07 | 9.275253 | -41.06655 | 3981.07 | 8.764056 | -44.85942 | 3981.07 | 25.36388 | -9.092102 | 3981.07 | 18.58078 | -12.77264 | 3981.07 | 25.42355 | -10.06348 | 3981.07 | 24.3192 | -10.45689 | 3981.07 | 24.03817 | -9.973584 | 3981.07 | 23.78462 | -8.432341 | 3981.07 | 27.42201 | -6.465576 | 3981.07 | 27.54043 | -4.41255 | 3981.07 | 27.31685 | -6.730418 | 3981.07 | 26.87008 | -5.418704 | 3981.07 | 24.87734 | -0.10419 | 3981.07 | 23.84549 | -7.266092
3162.28 | 10.82977 | -44.73678 | 3162.28 | 10.29768 | -47.2925 | 3162.28 | 25.48134 | -7.751493 | 3162.28 | 18.86832 | -12.08587 | 3162.28 | 25.50864 | -8.442781 | 3162.28 | 24.43304 | -8.861467 | 3162.28 | 24.16354 | -8.55153 | 3162.28 | 23.82212 | -7.270132 | 3162.28 | 27.46479 | -5.323993 | 3162.28 | 27.50531 | -3.554266 | 3162.28 | 27.42169 | -5.617409 | 3162.28 | 26.92839 | -4.49943 | 3162.28 | 24.88295 | -0.1168767 | 3162.28 | 23.95252 | -5.956538
2511.89 | 12.87036 | -46.71386 | 2511.89 | 12.22921 | -48.20187 | 2511.89 | 25.5787 | -6.791879 | 2511.89 | 19.17889 | -11.76769 | 2511.89 | 25.57206 | -7.278466 | 2511.89 | 24.52366 | -7.721452 | 2511.89 | 24.27139 | -7.547595 | 2511.89 | 23.86907 | -6.502838 | 2511.89 | 27.49334 | -4.470415 | 2511.89 | 27.47302 | -2.922092 | 2511.89 | 27.50343 | -4.766849 | 2511.89 | 26.9746 | -3.802976 | 2511.89 | 24.88907 | -0.1311056 | 2511.89 | 24.03254 | -4.922527
1995.26 | 15.37814 | -46.72667 | 1995.26 | 14.53038 | -47.42466 | 1995.26 | 25.66977 | -6.156988 | 1995.26 | 19.52468 | -11.76082 | 1995.26 | 25.62967 | -6.4984 | 1995.26 | 24.60776 | -6.968211 | 1995.26 | 24.37705 | -6.899948 | 1995.26 | 23.93483 | -6.064004 | 1995.26 | 27.51533 | -3.85725 | 1995.26 | 27.44509 | -2.474302 | 1995.26 | 27.5715 | -4.138686 | 1995.26 | 27.015 | -3.29273 | 1995.26 | 24.89608 | -0.1470615 | 1995.26 | 24.09499 | -4.117308
1584.89 | 18.22776 | -44.81152 | 1584.89 | 17.08172 | -45.03937 | 1584.89 | 25.76479 | -5.80426 | 1584.89 | 19.91592 | -12.01949 | 1584.89 | 25.69252 | -6.048281 | 1584.89 | 24.69759 | -6.549535 | 1584.89 | 24.49192 | -6.561306 | 1584.89 | 24.02656 | -5.904432 | 1584.89 | 27.53627 | -3.448784 | 1584.89 | 27.42216 | -2.181 | 1584.89 | 27.63315 | -3.701598 | 1584.89 | 27.05412 | -2.940487 | 1584.89 | 24.9039 | -0.1649542 | 1584.89 | 24.14661 | -3.502674
1258.93 | 21.17456 | -41.32002 | 1258.93 | 19.67099 | -41.39705 | 1258.93 | 25.87187 | -5.703211 | 1258.93 | 20.36234 | -12.50742 | 1258.93 | 25.76883 | -5.889733 | 1258.93 | 24.80243 | -6.428081 | 1258.93 | 24.62575 | -6.49697 | 1258.93 | 24.15089 | -5.988465 | 1258.93 | 27.5603 | -3.219744 | 1258.93 | 27.40456 | -2.022053 | 1258.93 | 27.69417 | -3.432143 | 1258.93 | 27.09594 | -2.725078 | 1258.93 | 24.91263 | -0.1850163 | 1258.93 | 24.19263 | -3.04811
1000 | 23.91106 | -36.8617 | 1000 | 22.05179 | -37.06965 | 1000 | 25.99796 | -5.834142 | 1000 | 20.87376 | -13.1958 | 1000 | 25.86581 | -5.998122 | 1000 | 24.93128 | -6.579086 | 1000 | 24.78762 | -6.682825 | 1000 | 24.31531 | -6.290792 | 1000 | 27.59109 | -3.153733 | 1000 | 27.39275 | -1.985684 | 1000 | 27.76011 | -3.313451 | 1000 | 27.14412 | -2.631276 | 1000 | 24.92256 | -0.2075094 | 1000 | 24.237 | -2.729633
794.328 | 26.18714 | -32.15268 | 794.328 | 24.04549 | -32.69931 | 794.328 | 26.15069 | -6.186495 | 794.328 | 21.46096 | -14.06138 | 794.328 | 25.99109 | -6.360607 | 794.328 | 25.09303 | -6.988655 | 794.328 | 24.98758 | -7.103231 | 794.328 | 24.52851 | -6.79329 | 794.328 | 27.63283 | -3.242063 | 794.328 | 27.38783 | -2.067545 | 794.328 | 27.83643 | -3.3345 | 794.328 | 27.20236 | -2.648663 | 794.328 | 24.93361 | -0.2327262 | 794.328 | 24.28325 | -2.528812
630.957 | 27.90755 | -27.81669 | 630.957 | 25.60759 | -28.81392 | 630.957 | 26.33818 | -6.757665 | 630.957 | 22.13571 | -15.08533 | 630.957 | 26.15322 | -6.974363 | 630.957 | 25.29845 | -7.6515 | 630.957 | 25.23706 | -7.748945 | 630.957 | 24.80138 | -7.482223 | 630.957 | 27.69054 | -3.482862 | 630.957 | 27.3919 | -2.270073 | 630.957 | 27.92946 | -3.488711 | 630.957 | 27.27529 | -2.7707 | 630.957 | 24.94596 | -0.260995 | 630.957 | 24.33461 | -2.431678
501.187 | 29.13139 | -24.25667 | 501.187 | 26.81061 | -25.72475 | 501.187 | 26.57036 | -7.551837 | 501.187 | 22.9116 | -16.25161 | 501.187 | 26.36304 | -7.845136 | 501.187 | 25.56074 | -8.569138 | 501.187 | 25.55016 | -8.614716 | 501.187 | 25.14747 | -8.345238 | 501.187 | 27.77115 | -3.880018 | 501.187 | 27.40896 | -2.60215 | 501.187 | 28.04699 | -3.772928 | 501.187 | 27.36855 | -2.993503 | 501.187 | 24.95993 | -0.2926766 | 501.187 | 24.3946 | -2.427811
398.107 | 29.99956 | -21.65121 | 398.107 | 27.78081 | -23.54122 | 398.107 | 26.85951 | -8.578779 | 398.107 | 23.8041 | -17.54614 | 398.107 | 26.63485 | -8.985344 | 398.107 | 25.89666 | -9.74756 | 398.107 | 25.94426 | -9.696745 | 398.107 | 25.58371 | -9.368054 | 398.107 | 27.88436 | -4.441979 | 398.107 | 27.44581 | -3.078536 | 398.107 | 28.19882 | -4.185758 | 398.107 | 27.48899 | -3.314725 | 398.107 | 24.97551 | -0.3281835 | 398.107 | 24.46736 | -2.509279
316.228 | 30.66472 | -20.02574 | 316.228 | 28.64535 | -22.24174 | 316.228 | 27.22157 | -9.852379 | 316.228 | 24.83131 | -18.95578 | 316.228 | 26.98741 | -10.41236 | 316.228 | 26.32811 | -11.19438 | 316.228 | 26.44109 | -10.98965 | 316.228 | 26.12987 | -10.53155 | 316.228 | 28.04363 | -5.179984 | 316.228 | 27.51354 | -3.718965 | 316.228 | 28.39762 | -4.725349 | 316.228 | 27.64581 | -3.731676 | 316.228 | 24.99312 | -0.3679703 | 316.228 | 24.55735 | -2.669567
251.189 | 31.2584 | -19.32942 | 251.189 | 29.51081 | -21.74279 | 251.189 | 27.67679 | -11.38912 | 251.189 | 26.01393 | -20.46807 | 251.189 | 27.44537 | -12.14595 | 251.189 | 26.88322 | -12.9155 | 251.189 | 27.06755 | -12.48283 | 251.189 | 26.8097 | -11.80778 | 251.189 | 28.26813 | -6.105205 | 251.189 | 27.62991 | -4.545602 | 251.189 | 28.65946 | -5.38646 | 251.189 | 27.8502 | -4.239301 | 251.189 | 25.01285 | -0.4125435 | 251.189 | 24.67024 | -2.902255
199.526 | 31.8873 | -19.48704 | 199.526 | 30.46143 | -21.94392 | 199.526 | 28.25111 | -13.20605 | 199.526 | 27.37616 | -22.07047 | 199.526 | 28.04186 | -14.20462 | 199.526 | 27.59817 | -14.91058 | 199.526 | 27.85646 | -14.15644 | 199.526 | 27.64915 | -13.15753 | 199.526 | 28.58419 | -7.223903 | 199.526 | 27.82223 | -5.577666 | 199.526 | 29.00407 | -6.156364 | 199.526 | 28.11573 | -4.827193 | 199.526 | 25.03502 | -0.4624722 | 199.526 | 24.81257 | -3.19941
158.489 | 32.64229 | -20.42231 | 158.489 | 31.5673 | -22.74858 | 158.489 | 28.97849 | -15.31736 | 158.489 | 28.94616 | -23.75028 | 158.489 | 28.81989 | -16.60106 | 158.489 | 28.51894 | -17.16753 | 158.489 | 28.84681 | -15.97717 | 158.489 | 28.67551 | -14.52812 | 158.489 | 29.02688 | -8.529985 | 158.489 | 28.13067 | -6.820383 | 158.489 | 29.45427 | -7.009932 | 158.489 | 28.45789 | -5.476259 | 158.489 | 25.05983 | -0.5183912 | 158.489 | 24.99165 | -3.549858
125.893 | 33.60924 | -22.06337 | 125.893 | 32.89225 | -24.07041 | 125.893 | 29.90168 | -17.73136 | 125.893 | 30.75672 | -25.4942 | 125.893 | 29.83564 | -19.33602 | 125.893 | 29.70256 | -19.65695 | 125.893 | 30.0832 | -17.89509 | 125.893 | 29.91499 | -15.85369 | 125.893 | 29.64084 | -9.994744 | 125.893 | 28.61044 | -8.246687 | 125.893 | 30.03428 | -7.904646 | 125.893 | 28.89237 | -6.155384 | 125.893 | 25.08779 | -0.5809979 | 125.893 | 25.21541 | -3.937162
100 | 34.88018 | -24.33913 | 100 | 34.50132 | -25.83275 | 100 | 31.07534 | -20.44625 | 100 | 32.8459 | -27.28948 | 100 | 31.16083 | -22.39191 | 100 | 31.21826 | -22.32726 | 100 | 31.61523 | -19.84146 | 100 | 31.38893 | -17.0585 | 100 | 30.4783 | -11.55497 | 100 | 29.32883 | -9.771997 | 100 | 30.76555 | -8.777964 | 100 | 29.43294 | -6.819669 | 100 | 25.11912 | -0.6510806 | 100 | 25.49083 | -4.338207
79.4328 | 36.56095 | -27.17017 | 79.4328 | 36.46658 | -27.96509 | 79.4328 | 32.56786 | -23.44514 | 79.4328 | 35.25824 | -29.12227 | 79.4328 | 32.88531 | -25.72608 | 79.4328 | 33.14743 | -25.10072 | 79.4328 | 33.49356 | -21.73032 | 79.4328 | 33.10905 | -18.06304 | 79.4328 | 31.59276 | -13.10314 | 79.4328 | 30.35065 | -11.23224 | 79.4328 | 31.6606 | -9.549201 | 79.4328 | 30.08677 | -7.411535 | 79.4328 | 25.15444 | -0.729502 | 79.4328 | 25.82287 | -4.722647
63.0957 | 38.77789 | -30.46114 | 63.0957 | 38.87167 | -30.40072 | 63.0957 | 34.46353 | -26.69345 | 63.0957 | 38.0458 | -30.97956 | 63.0957 | 35.1191 | -29.26694 | 63.0957 | 35.58251 | -27.87556 | 63.0957 | 35.76648 | -23.46306 | 63.0957 | 35.07297 | -18.79342 | 63.0957 | 33.026 | -14.48853 | 63.0957 | 31.70815 | -12.39047 | 63.0957 | 32.71518 | -10.12986 | 63.0957 | 30.8497 | -7.867708 | 63.0957 | 25.19396 | -0.8172363 | 63.0957 | 26.21244 | -5.054649
52 | 41.1642 | -33.49608 | 52 | 41.30426 | -32.63158 | 52 | 36.44154 | -29.57559 | 52 | 40.72145 | -32.54953 | 52 | 37.48446 | -32.32911 | 52 | 38.0921 | -30.1193 | 52 | 38.0096 | -24.72247 | 52 | 36.8963 | -19.15173 | 52 | 34.48567 | -15.39857 | 52 | 33.0814 | -12.94619 | 52 | 33.70492 | -10.41218 | 52 | 31.56163 | -8.103387 | 52 | 25.23101 | -0.8988999 | 52 | 26.58018 | -5.265933
39.8107 | 45.45336 | -37.93799 | 39.8107 | 45.42075 | -35.91204 | 39.8107 | 39.89337 | -33.70377 | 39.8107 | 45.0012 | -34.71849 | 39.8107 | 41.66211 | -36.55054 | 39.8107 | 42.37532 | -32.93771 | 39.8107 | 41.63625 | -26.05585 | 39.8107 | 39.62778 | -19.22258 | 39.8107 | 36.84295 | -16.08901 | 39.8107 | 35.1779 | -12.90187 | 39.8107 | 35.16982 | -10.4363 | 39.8107 | 32.61201 | -8.162857 | 39.8107 | 25.28855 | -1.025013 | 39.8107 | 27.1346 | -5.419679
31.6228 | 50.30185 | -41.84445 | 31.6228 | 49.82841 | -38.85185 | 31.6228 | 43.69413 | -37.30934 | 31.6228 | 49.32516 | -36.57701 | 31.6228 | 46.30016 | -40.04287 | 31.6228 | 46.93681 | -34.97102 | 31.6228 | 45.25421 | -26.74256 | 31.6228 | 42.11631 | -18.88331 | 31.6228 | 39.08953 | -16.05241 | 31.6228 | 36.96186 | -12.12427 | 31.6228 | 36.45096 | -10.11155 | 31.6228 | 33.53178 | -7.957501 | 31.6228 | 25.34478 | -1.147546 | 31.6228 | 27.6355 | -5.40327
25.1189 | 56.47233 | -45.67482 | 25.1189 | 55.21271 | -41.82483 | 25.1189 | 48.43524 | -40.86538 | 25.1189 | 54.34149 | -38.41454 | 25.1189 | 52.10534 | -43.26752 | 25.1189 | 52.39552 | -36.52224 | 25.1189 | 49.29351 | -26.94707 | 25.1189 | 44.65031 | -18.19979 | 25.1189 | 41.38378 | -15.43028 | 25.1189 | 38.53001 | -10.85177 | 25.1189 | 37.67488 | -9.51004 | 25.1189 | 34.41508 | -7.540136 | 25.1189 | 25.40798 | -1.284386 | 25.1189 | 28.1338 | -5.247304
19.9526 | 64.24861 | -49.30837 | 19.9526 | 61.78163 | -44.76792 | 19.9526 | 54.31274 | -44.28887 | 19.9526 | 60.16858 | -40.2226 | 19.9526 | 59.2982 | -46.1166 | 19.9526 | 58.81396 | -37.50777 | 19.9526 | 53.68439 | -26.65364 | 19.9526 | 47.14927 | -17.22415 | 19.9526 | 43.56811 | -14.32228 | 19.9526 | 39.7778 | -9.337799 | 19.9526 | 38.78352 | -8.706565 | 19.9526 | 35.22222 | -6.960899 | 19.9526 | 25.47911 | -1.437113 | 19.9526 | 28.60719 | -4.968474
15.8489 | 73.96158 | -52.6534 | 15.8489 | 69.78489 | -47.6247 | 15.8489 | 61.55422 | -47.50988 | 15.8489 | 66.94741 | -41.99325 | 15.8489 | 68.12213 | -48.50627 | 15.8489 | 66.21488 | -37.87465 | 15.8489 | 58.32061 | -25.88237 | 15.8489 | 49.5375 | -16.02601 | 15.8489 | 45.51308 | -12.88863 | 15.8489 | 40.69252 | -7.803412 | 15.8489 | 39.7412 | -7.787369 | 15.8489 | 35.92766 | -6.280929 | 15.8489 | 25.55916 | -1.607462 | 15.8489 | 29.03808 | -4.596095
12.5893 | 85.99978 | -55.65088 | 12.5893 | 79.52279 | -50.34718 | 12.5893 | 70.42546 | -50.47722 | 12.5893 | 74.84586 | -43.7195 | 12.5893 | 78.84299 | -50.37747 | 12.5893 | 74.5643 | -37.60306 | 12.5893 | 63.06735 | -24.68653 | 12.5893 | 51.7529 | -14.68214 | 12.5893 | 47.14473 | -11.30135 | 12.5893 | 41.32255 | -6.390372 | 12.5893 | 40.536 | -6.831597 | 12.5893 | 36.52127 | -5.559093 | 12.5893 | 25.64922 | -1.797322 | 12.5893 | 29.41548 | -4.164988
10 | 100.825 | -58.27194 | 10 | 91.35829 | -52.89729 | 10 | 81.23989 | -53.15948 | 10 | 84.06583 | -45.39538 | 10 | 91.74636 | -51.69297 | 10 | 83.7563 | -36.70659 | 10 | 67.77489 | -23.14586 | 10 | 53.75314 | -13.26671 | 10 | 48.44739 | -9.706034 | 10 | 41.73724 | -5.164569 | 10 | 41.17524 | -5.900326 | 10 | 37.00593 | -4.843124 | 10 | 25.75052 | -2.00878 | 10 | 29.73557 | -3.708602
7.94328 | 118.987 | -60.51078 | 7.94328 | 105.7282 | -55.24626 | 7.94328 | 94.36659 | -55.54303 | 7.94328 | 94.84841 | -47.0145 | 7.94328 | 107.1257 | -52.43155 | 7.94328 | 93.60095 | -35.23221 | 7.94328 | 72.29678 | -21.35616 | 7.94328 | 55.51666 | -11.84456 | 7.94328 | 49.44813 | -8.203952 | 7.94328 | 42.00152 | -4.140508 | 7.94328 | 41.67735 | -5.033934 | 7.94328 | 37.39262 | -4.16651 | 7.94328 | 25.86474 | -2.244048 | 7.94328 | 30.00008 | -3.254479
6.30957 | 141.1434 | -62.37741 | 6.30957 | 123.161 | -57.37389 | 6.30957 | 110.2449 | -57.6289 | 6.30957 | 107.4841 | -48.57073 | 6.30957 | 125.2661 | -52.58329 | 6.30957 | 103.8289 | -33.25768 | 6.30957 | 76.50863 | -19.41843 | 6.30957 | 57.04093 | -10.46672 | 6.30957 | 50.19603 | -6.852146 | 6.30957 | 42.16633 | -3.304963 | 6.30957 | 42.06561 | -4.254291 | 6.30957 | 37.6963 | -3.54915 | 6.30957 | 25.99325 | -2.505583 | 6.30957 | 30.21435 | -2.822452
5.01187 | 168.0844 | -63.89113 | 5.01187 | 144.2966 | -59.26679 | 5.01187 | 129.398 | -59.42846 | 5.01187 | 122.3228 | -50.05695 | 5.01187 | 146.4108 | -52.14625 | 5.01187 | 114.1117 | -30.88692 | 5.01187 | 80.32194 | -17.42726 | 5.01187 | 58.33751 | -9.169646 | 5.01187 | 50.74488 | -5.673462 | 5.01187 | 42.26763 | -2.633319 | 5.01187 | 42.36278 | -3.569494 | 5.01187 | 37.93239 | -3.000169 | 5.01187 | 26.13821 | -2.795927 | 5.01187 | 30.38571 | -2.424834
3.98107 | 200.7544 | -65.07422 | 3.98107 | 169.9082 | -60.91592 | 3.98107 | 152.4488 | -60.95918 | 3.98107 | 139.7869 | -51.46486 | 3.98107 | 170.718 | -51.12613 | 3.98107 | 124.101 | -28.2416 | 3.98107 | 83.68838 | -15.46324 | 3.98107 | 59.42688 | -7.975998 | 3.98107 | 51.14346 | -4.668213 | 3.98107 | 42.32939 | -2.098624 | 3.98107 | 42.58914 | -2.978549 | 3.98107 | 38.11479 | -2.521195 | 3.98107 | 26.30163 | -3.117887 | 3.98107 | 30.52148 | -2.067897
3.16228 | 240.2778 | -65.94804 | 3.16228 | 200.9315 | -62.31507 | 3.16228 | 180.1424 | -62.24195 | 3.16228 | 160.3857 | -52.78405 | 3.16228 | 198.1951 | -49.53664 | 3.16228 | 133.4779 | -25.4493 | 3.16228 | 86.59773 | -13.58851 | 3.16228 | 60.33413 | -6.897272 | 3.16228 | 51.43181 | -3.824053 | 3.16228 | 42.36722 | -1.675747 | 3.16228 | 42.76139 | -2.475127 | 3.16228 | 38.25562 | -2.109146 | 3.16228 | 26.48588 | -3.474417 | 3.16228 | 30.62854 | -1.753387
2.51189 | 287.993 | -66.53101 | 2.51189 | 238.4914 | -63.45794 | 2.51189 | 213.3655 | -63.29785 | 2.51189 | 184.7358 | -54.00191 | 2.51189 | 228.6325 | -47.40641 | 2.51189 | 141.9962 | -22.63082 | 2.51189 | 89.06966 | -11.84548 | 2.51189 | 61.08518 | -5.936427 | 2.51189 | 51.64048 | -3.12285 | 2.51189 | 42.39084 | -1.343014 | 2.51189 | 42.89276 | -2.05033 | 2.51189 | 38.36436 | -1.758351 | 2.51189 | 26.69392 | -3.868537 | 2.51189 | 30.71275 | -1.480176
1.99526 | 345.4763 | -66.83601 | 1.99526 | 283.9407 | -64.3375 | 1.99526 | 253.1769 | -64.14706 | 1.99526 | 213.5793 | -55.10213 | 1.99526 | 261.5423 | -44.78189 | 1.99526 | 149.5078 | -19.88924 | 1.99526 | 91.14279 | -10.25922 | 1.99526 | 61.70477 | -5.090452 | 1.99526 | 51.79208 | -2.544871 | 1.99526 | 42.40647 | -1.082407 | 1.99526 | 42.9932 | -1.694378 | 1.99526 | 38.44862 | -1.462045 | 1.99526 | 26.92872 | -4.303496 | 1.99526 | 30.77917 | -1.245382
1.58489 | 414.566 | -66.87019 | 1.58489 | 338.8874 | -64.94272 | 1.58489 | 300.8307 | -64.80726 | 1.58489 | 247.8063 | -56.06426 | 1.58489 | 296.1275 | -41.73318 | 1.58489 | 155.9623 | -17.30336 | 1.58489 | 92.8658 | -8.840301 | 1.58489 | 62.21523 | -4.352561 | 1.58489 | 51.90311 | -2.071089 | 1.58489 | 42.4177 | -0.8793496 | 1.58489 | 43.07051 | -1.397676 | 1.58489 | 38.51413 | -1.213258 | 1.58489 | 27.19408 | -4.782552 | 1.58489 | 30.83153 | -1.045291
1.25893 | 497.3841 | -66.63439 | 1.25893 | 405.2261 | -65.25901 | 1.25893 | 357.8145 | -65.29293 | 1.25893 | 288.48 | -56.8636 | 1.25893 | 331.3198 | -38.35576 | 1.25893 | 161.393 | -14.92527 | 1.25893 | 94.28985 | -7.588821 | 1.25893 | 62.63574 | -3.713852 | 1.25893 | 51.98516 | -1.684294 | 1.25893 | 42.42697 | -0.7221704 | 1.25893 | 43.13031 | -1.151342 | 1.25893 | 38.56544 | -1.005308 | 1.25893 | 27.49394 | -5.309017 | 1.25893 | 30.87311 | -0.8758791
1 | 596.3472 | -66.1226 | 1 | 485.166 | -65.26631 | 1 | 425.8947 | -65.61551 | 1 | 336.8618 | -57.46888 | 1 | 365.9022 | -34.76523 | 1 | 165.8894 | -12.78274 | 1 | 95.4638 | -6.497578 | 1 | 62.98273 | -3.16442 | 1 | 52.04647 | -1.369455 | 1 | 42.43574 | -0.6016083 | 1 | 43.1768 | -0.9474137 | 1 | 38.60567 | -0.8320941 | 1 | 27.83315 | -5.886156 | 1 | 30.90633 | -0.7331798
0.794328 | 714.1155 | -65.3229 | 0.794328 | 581.2013 | -64.93867 | 0.794328 | 507.1423 | -65.78245 | 0.794328 | 394.4083 | -57.84374 | 0.794328 | 398.6727 | -31.0898 | 0.794328 | 169.5675 | -10.88447 | 0.794328 | 96.43158 | -5.555063 | 0.794328 | 63.26974 | -2.694322 | 0.794328 | 52.09274 | -1.113842 | 0.794328 | 42.44468 | -0.510381 | 0.794328 | 43.21329 | -0.7789804 | 0.794328 | 38.63759 | -0.6882109 | 0.794328 | 28.21704 | -6.517107 | 0.794328 | 30.93287 | -0.6135068
0.630957 | 853.5394 | -64.21781 | 0.630957 | 696.0671 | -64.24461 | 0.630957 | 603.9892 | -65.7973 | 0.630957 | 462.7746 | -57.94511 | 0.630957 | 428.6398 | -27.45513 | 0.630957 | 172.5526 | -9.224687 | 0.630957 | 97.23132 | -4.747705 | 0.630957 | 63.50789 | -2.293963 | 0.630957 | 52.12833 | -0.9067295 | 0.630957 | 42.45457 | -0.4427701 | 0.630957 | 43.242 | -0.6401104 | 0.630957 | 38.66291 | -0.5689555 | 0.630957 | 28.65173 | -7.204829 | 0.630957 | 30.95434 | -0.5135086
0.501187 | 1017.493 | -62.78557 | 0.501187 | 832.5871 | -63.14809 | 0.501187 | 719.2724 | -65.66031 | 0.501187 | 543.7494 | -57.72453 | 0.501187 | 455.153 | -23.97087 | 0.501187 | 174.9641 | -7.788613 | 0.501187 | 97.89521 | -4.061117 | 0.501187 | 63.70646 | -1.954426 | 0.501187 | 52.15594 | -0.7392617 | 0.501187 | 42.46581 | -0.3943185 | 0.501187 | 43.26472 | -0.5257706 | 0.501187 | 38.6832 | -0.4702909 | 0.501187 | 29.14424 | -7.951913 | 0.501187 | 30.97177 | -0.4302324
0.398107 | 1208.621 | -61.0026 | 0.398107 | 993.3927 | -61.61171 | 0.398107 | 856.2686 | -65.36733 | 0.398107 | 639.136 | -57.13099 | 0.398107 | 477.9373 | -20.72156 | 0.398107 | 176.907 | -6.556319 | 0.398107 | 98.44987 | -3.481231 | 0.398107 | 63.87275 | -1.667644 | 0.398107 | 52.1779 | -0.6041272 | 0.398107 | 42.47845 | -0.3615738 | 0.398107 | 43.28283 | -0.4317329 | 0.398107 | 38.69959 | -0.3887893 | 0.398107 | 29.70242 | -8.760552 | 0.398107 | 30.98612 | -0.3611017
0.316228 | 1428.92 | -58.84669 | 0.316228 | 1180.45 | -59.60154 | 0.316228 | 1018.732 | -64.91077 | 0.316228 | 750.514 | -56.11467 | 0.316228 | 497.0539 | -17.76174 | 0.316228 | 178.4724 | -5.505735 | 0.316228 | 98.9173 | -2.994831 | 0.316228 | 64.01304 | -1.426414 | 0.316228 | 52.19555 | -0.4953485 | 0.316228 | 42.49296 | -0.3418799 | 0.316228 | 43.29733 | -0.3544614 | 0.316228 | 38.71281 | -0.3215629 | 0.316228 | 30.33557 | -9.632194 | 0.316228 | 30.99794 | -0.3039148
0.251189 | 1679.192 | -56.30178 | 0.251189 | 1394.395 | -57.0953 | 0.251189 | 1210.897 | -64.27912 | 0.251189 | 878.8722 | -54.63567 | 0.251189 | 512.7943 | -15.11838 | 0.251189 | 179.7336 | -4.614697 | 0.251189 | 99.31545 | -2.589908 | 0.251189 | 64.13214 | -1.224438 | 0.251189 | 52.21002 | -0.40805 | 0.251189 | 42.50952 | -0.3332242 | 0.251189 | 43.30906 | -0.2910162 | 0.251189 | 38.72352 | -0.2661891 | 0.251189 | 31.054 | -10.56761 | 0.251189 | 31.00791 | -0.2567886
0.199526 | 1958.36 | -53.36439 | 0.199526 | 1633.69 | -54.09298 | 0.199526 | 1437.464 | -63.45748 | 0.199526 | 1024.099 | -52.67511 | 0.199526 | 525.5797 | -12.79493 | 0.199526 | 180.7534 | -3.861907 | 0.199526 | 99.65913 | -2.255766 | 0.199526 | 64.23421 | -1.056229 | 0.199526 | 52.22231 | -0.3382647 | 0.199526 | 42.52822 | -0.334107 | 0.199526 | 43.31838 | -0.2389576 | 0.199526 | 38.73229 | -0.2206421 | 0.199526 | 31.86941 | -11.5667 | 0.199526 | 31.01622 | -0.2181334
0.158489 | 2262.794 | -50.05042 | 0.158489 | 1893.835 | -50.62956 | 0.158489 | 1703.473 | -62.42733 | 0.158489 | 1184.451 | -50.25002 | 0.158489 | 535.8701 | -10.7791 | 0.158489 | 181.5781 | -3.228044 | 0.158489 | 99.96027 | -1.983062 | 0.158489 | 64.32264 | -0.9170547 | 0.158489 | 52.23294 | -0.2827848 | 0.158489 | 42.54956 | -0.343445 | 0.158489 | 43.32605 | -0.1962705 | 0.158489 | 38.7396 | -0.1832407 | 0.158489 | 32.79524 | -12.6282 | 0.158489 | 31.02346 | -0.1866174
0.125893 | 2585.857 | -46.40177 | 0.125893 | 2167.082 | -46.78475 | 0.125893 | 2014.165 | -61.16833 | 0.125893 | 1356.231 | -47.4268 | 0.125893 | 544.1071 | -9.047809 | 0.125893 | 182.2487 | -2.695645 | 0.125893 | 100.2295 | -1.763743 | 0.125893 | 64.40022 | -0.8028993 | 0.125893 | 52.24245 | -0.2390129 | 0.125893 | 42.57354 | -0.3604943 | 0.125893 | 43.33227 | -0.16129 | 0.125893 | 38.74564 | -0.1525927 | 0.125893 | 33.84662 | -13.74959 | 0.125893 | 31.02972 | -0.1611271
0.1 | 2918.076 | -42.48899 | 0.1 | 2443.024 | -42.68562 | 0.1 | 2374.673 | -59.65831 | 0.1 | 1534.04 | -44.32679 | 0.1 | 550.6847 | -7.572638 | 0.1 | 182.7938 | -2.249353 | 0.1 | 100.4737 | -1.590963 | 0.1 | 64.46935 | -0.7103339 | 0.1 | 52.25123 | -0.2048557 | 0.1 | 42.60076 | -0.3847923 | 0.1 | 43.33732 | -0.1326453 | 0.1 | 38.7507 | -0.1275388 | 0.1 | 35.0408 | -14.92725 | 0.1 | 31.03529 | -0.1407352

## Cu Ncbs-Ag 2 min PotentialScan
Cu Ncbs-Ag 2 min 0V | Cu Ncbs-Ag 2 min 0V | Cu Ncbs-Ag 2 min 0V | Cu Ncbs-Ag 2 min 0V | Cu Ncbs-Ag 2 min 0V | Cu Ncbs-Ag 2 min 0V | Cu Ncbs-Ag 2 min -0.1 V | Cu Ncbs-Ag 2 min -0.1 V | Cu Ncbs-Ag 2 min -0.1 V | Cu Ncbs-Ag 2 min -0.1 V | Cu Ncbs-Ag 2 min -0.1 V | Cu Ncbs-Ag 2 min -0.1 V | Cu Ncbs-Ag 2 min -0.2 V | Cu Ncbs-Ag 2 min -0.2 V | Cu Ncbs-Ag 2 min -0.2 V | Cu Ncbs-Ag 2 min -0.2 V | Cu Ncbs-Ag 2 min -0.2 V | Cu Ncbs-Ag 2 min -0.2 V | Cu Ncbs-Ag 2 min -0.3 V | Cu Ncbs-Ag 2 min -0.3 V | Cu Ncbs-Ag 2 min -0.3 V | Cu Ncbs-Ag 2 min -0.3 V | Cu Ncbs-Ag 2 min -0.3 V | Cu Ncbs-Ag 2 min -0.3 V | Cu Ncbs-Ag 2 min -0.4 V | Cu Ncbs-Ag 2 min -0.4 V | Cu Ncbs-Ag 2 min -0.4 V | Cu Ncbs-Ag 2 min -0.4 V | Cu Ncbs-Ag 2 min -0.4 V | Cu Ncbs-Ag 2 min -0.4 V | Cu Ncbs-Ag 2 min -0.5 V | Cu Ncbs-Ag 2 min -0.5 V | Cu Ncbs-Ag 2 min -0.5 V | Cu Ncbs-Ag 2 min -0.5 V | Cu Ncbs-Ag 2 min -0.5 V | Cu Ncbs-Ag 2 min -0.5 V | Cu Ncbs-Ag 2 min -0.6 V | Cu Ncbs-Ag 2 min -0.6 V | Cu Ncbs-Ag 2 min -0.6 V | Cu Ncbs-Ag 2 min -0.6 V | Cu Ncbs-Ag 2 min -0.6 V | Cu Ncbs-Ag 2 min -0.6 V | Cu Ncbs-Ag 2 min -0.7 V | Cu Ncbs-Ag 2 min -0.7 V | Cu Ncbs-Ag 2 min -0.7 V | Cu Ncbs-Ag 2 min -0.7 V | Cu Ncbs-Ag 2 min -0.7 V | Cu Ncbs-Ag 2 min -0.7 V | Cu Ncbs-Ag 2 min -0.8 V | Cu Ncbs-Ag 2 min -0.8 V | Cu Ncbs-Ag 2 min -0.8 V | Cu Ncbs-Ag 2 min -0.8 V | Cu Ncbs-Ag 2 min -0.8 V | Cu Ncbs-Ag 2 min -0.8 V | Cu Ncbs-Ag 2 min -0.9 V | Cu Ncbs-Ag 2 min -0.9 V | Cu Ncbs-Ag 2 min -0.9 V | Cu Ncbs-Ag 2 min -0.9 V | Cu Ncbs-Ag 2 min -0.9 V | Cu Ncbs-Ag 2 min -0.9 V | Cu Ncbs-Ag 2 min -1.0 V | Cu Ncbs-Ag 2 min -1.0 V | Cu Ncbs-Ag 2 min -1.0 V | Cu Ncbs-Ag 2 min -1.0 V | Cu Ncbs-Ag 2 min -1.0 V | Cu Ncbs-Ag 2 min -1.0 V | Cu Ncbs-Ag 2 min -1.1 V | Cu Ncbs-Ag 2 min -1.1 V | Cu Ncbs-Ag 2 min -1.1 V | Cu Ncbs-Ag 2 min -1.1 V | Cu Ncbs-Ag 2 min -1.1 V | Cu Ncbs-Ag 2 min -1.1 V | Cu Ncbs-Ag 2 min -1.2 V | Cu Ncbs-Ag 2 min -1.2 V | Cu Ncbs-Ag 2 min -1.2 V | Cu Ncbs-Ag 2 min -1.2 V | Cu Ncbs-Ag 2 min -1.2 V | Cu Ncbs-Ag 2 min -1.2 V | Cu Ncbs-Ag 2 min -1.3 V | Cu Ncbs-Ag 2 min -1.3 V | Cu Ncbs-Ag 2 min -1.3 V | Cu Ncbs-Ag 2 min -1.3 V | Cu Ncbs-Ag 2 min -1.3 V | Cu Ncbs-Ag 2 min -1.3 V
index | Freq /Hz | ¦Z¦-model /ohm | phase-model /degrees | Z1-model /ohm | Z2-model /ohm | index | Freq /Hz | ¦Z¦-model /ohm | phase-model /degrees | Z1-model /ohm | Z2-model /ohm | index | Freq /Hz | ¦Z¦-model /ohm | phase-model /degrees | Z1-model /ohm | Z2-model /ohm | index | Freq /Hz | ¦Z¦-model /ohm | phase-model /degrees | Z1-model /ohm | Z2-model /ohm | index | Freq /Hz | ¦Z¦-model /ohm | phase-model /degrees | Z1-model /ohm | Z2-model /ohm | index | Freq /Hz | ¦Z¦-model /ohm | phase-model /degrees | Z1-model /ohm | Z2-model /ohm | index | Freq /Hz | ¦Z¦-model /ohm | phase-model /degrees | Z1-model /ohm | Z2-model /ohm | index | Freq /Hz | ¦Z¦-model /ohm | phase-model /degrees | Z1-model /ohm | Z2-model /ohm | index | Freq /Hz | ¦Z¦-model /ohm | phase-model /degrees | Z1-model /ohm | Z2-model /ohm | index | Freq /Hz | ¦Z¦-model /ohm | phase-model /degrees | Z1-model /ohm | Z2-model /ohm | index | Freq /Hz | ¦Z¦-model /ohm | phase-model /degrees | Z1-model /ohm | Z2-model /ohm | index | Freq /Hz | ¦Z¦-model /ohm | phase-model /degrees | Z1-model /ohm | Z2-model /ohm | index | Freq /Hz | ¦Z¦-model /ohm | phase-model /degrees | Z1-model /ohm | Z2-model /ohm | index | Freq /Hz | ¦Z¦-model /ohm | phase-model /degrees | Z1-model /ohm | Z2-model /ohm
71 | 1000000 | 3.0185 | -18.83357 | 2.85689 | -0.97443 | 71 | 1000000 | 3.07559 | -22.34848 | 2.84458 | -1.16946 | 71 | 1000000 | 2.92902 | -19.14434 | 2.76703 | -0.96057 | 71 | 1000000 | 3.33617 | -18.97604 | 3.15486 | -1.08483 | 71 | 1000000 | 3.05093 | -19.96007 | 2.86766 | -1.04148 | 71 | 1000000 | 2.88026 | -20.31533 | 2.7011 | -0.99999 | 71 | 1000000 | 3.09452 | -19.10191 | 2.92413 | -1.01268 | 71 | 1000000 | 3.02823 | -19.09446 | 2.86162 | -0.99062 | 71 | 1000000 | 3.04115 | -18.39811 | 2.88571 | -0.95984 | 71 | 1000000 | 3.14354 | -17.39473 | 2.99978 | -0.93977 | 71 | 1000000 | 3.23761 | -16.68107 | 3.10136 | -0.92934 | 71 | 1000000 | 2.61417 | -30.69478 | 2.24792 | -1.33444 | 71 | 1000000 | 3.25804 | -14.1212 | 3.15959 | -0.79488 | 71 | 1000000 | 2.81381 | -16.86056 | 2.69285 | -0.81613
70 | 794328 | 3.14985 | -22.13612 | 2.91768 | -1.18689 | 70 | 794328 | 3.25361 | -25.74205 | 2.93072 | -1.41311 | 70 | 794328 | 3.06336 | -22.26744 | 2.83491 | -1.1608 | 70 | 794328 | 3.49202 | -21.92615 | 3.23943 | -1.30396 | 70 | 794328 | 3.20725 | -22.72271 | 2.95832 | -1.23887 | 70 | 794328 | 3.03199 | -23.02909 | 2.79036 | -1.18611 | 70 | 794328 | 3.24153 | -21.98633 | 3.00578 | -1.21358 | 70 | 794328 | 3.1704 | -22.07012 | 2.93809 | -1.19125 | 70 | 794328 | 3.1753 | -21.37436 | 2.9569 | -1.15727 | 70 | 794328 | 3.26704 | -20.47903 | 3.06056 | -1.14302 | 70 | 794328 | 3.35214 | -19.89674 | 3.15204 | -1.14082 | 70 | 794328 | 2.84861 | -33.09656 | 2.38643 | -1.55549 | 70 | 794328 | 3.34506 | -17.01946 | 3.19856 | -0.97909 | 70 | 794328 | 2.90452 | -20.51698 | 2.72028 | -1.01799
69 | 630957 | 3.32637 | -25.73748 | 2.99637 | -1.44447 | 69 | 630957 | 3.48652 | -29.28244 | 3.04101 | -1.70531 | 69 | 630957 | 3.23972 | -25.6303 | 2.92094 | -1.40138 | 69 | 630957 | 3.69417 | -25.07201 | 3.34609 | -1.56543 | 69 | 630957 | 3.40457 | -25.61279 | 3.07002 | -1.47175 | 69 | 630957 | 3.22211 | -25.85306 | 2.89963 | -1.40505 | 69 | 630957 | 3.43054 | -25.04743 | 3.10792 | -1.45238 | 69 | 630957 | 3.35475 | -25.2428 | 3.0344 | -1.43065 | 69 | 630957 | 3.35053 | -24.57819 | 3.04695 | -1.3936 | 69 | 630957 | 3.43246 | -23.86492 | 3.13899 | -1.38871 | 69 | 630957 | 3.51024 | -23.48817 | 3.21939 | -1.39904 | 69 | 630957 | 3.12869 | -35.35824 | 2.5516 | -1.81053 | 69 | 630957 | 3.46689 | -20.33919 | 3.25073 | -1.20501 | 69 | 630957 | 3.03752 | -24.69462 | 2.75973 | -1.26902
68 | 501187 | 3.56196 | -29.53455 | 3.09911 | -1.75586 | 68 | 501187 | 3.78849 | -32.83712 | 3.18315 | -2.05432 | 68 | 501187 | 3.46981 | -29.14059 | 3.03063 | -1.68964 | 68 | 501187 | 3.95477 | -28.32188 | 3.48137 | -1.87624 | 68 | 501187 | 3.65225 | -28.55085 | 3.20811 | -1.74555 | 68 | 501187 | 3.4591 | -28.71167 | 3.0338 | -1.66176 | 68 | 501187 | 3.67206 | -28.19972 | 3.23621 | -1.73522 | 68 | 501187 | 3.59229 | -28.52249 | 3.15629 | -1.71533 | 68 | 501187 | 3.57803 | -27.92361 | 3.16145 | -1.67557 | 68 | 501187 | 3.65266 | -27.46799 | 3.24089 | -1.6848 | 68 | 501187 | 3.72688 | -27.37038 | 3.30967 | -1.7134 | 68 | 501187 | 3.46148 | -37.42776 | 2.74883 | -2.10375 | 68 | 501187 | 3.63664 | -24.0394 | 3.32122 | -1.48144 | 68 | 501187 | 3.23014 | -29.29403 | 2.81707 | -1.58048
67 | 398107 | 3.87315 | -33.37776 | 3.23432 | -2.13084 | 67 | 398107 | 4.17557 | -36.24873 | 3.36742 | -2.46898 | 67 | 398107 | 3.76741 | -32.67081 | 3.17135 | -2.03369 | 67 | 398107 | 4.28787 | -31.55512 | 3.65385 | -2.24392 | 67 | 398107 | 3.96094 | -31.44024 | 3.37941 | -2.06606 | 67 | 398107 | 3.75249 | -31.51503 | 3.19901 | -1.96151 | 67 | 398107 | 3.97822 | -31.33273 | 3.39804 | -2.0687 | 67 | 398107 | 3.89569 | -31.79073 | 3.31125 | -2.05232 | 67 | 398107 | 3.87087 | -31.29275 | 3.30775 | -2.01057 | 67 | 398107 | 3.94302 | -31.15976 | 3.37415 | -2.04022 | 67 | 398107 | 4.02039 | -31.39861 | 3.43166 | -2.09458 | 67 | 398107 | 3.85467 | -39.26001 | 2.9846 | -2.43939 | 67 | 398107 | 3.87107 | -28.01932 | 3.41734 | -1.81851 | 67 | 398107 | 3.50432 | -34.12014 | 2.9011 | -1.96568
66 | 316228 | 4.27885 | -37.08227 | 3.41354 | -2.57998 | 66 | 316228 | 4.66521 | -39.35142 | 3.60747 | -2.95809 | 66 | 316228 | 4.14806 | -36.07042 | 3.35285 | -2.44229 | 66 | 316228 | 4.70903 | -34.63054 | 3.87475 | -2.67606 | 66 | 316228 | 4.34232 | -34.17475 | 3.59252 | -2.43916 | 66 | 316228 | 4.11278 | -34.16594 | 3.40297 | -2.3097 | 66 | 316228 | 4.36239 | -34.32034 | 3.60289 | -2.4596 | 66 | 316228 | 4.27911 | -34.91053 | 3.50907 | -2.44892 | 66 | 316228 | 4.24377 | -34.54363 | 3.49557 | -2.40636 | 66 | 316228 | 4.32119 | -34.77417 | 3.54945 | -2.46456 | 66 | 316228 | 4.41215 | -35.37375 | 3.59764 | -2.55423 | 66 | 316228 | 4.31656 | -40.81859 | 3.2667 | -2.82159 | 66 | 316228 | 4.19054 | -32.11201 | 3.54943 | -2.22759 | 66 | 316228 | 3.88619 | -38.88739 | 3.02494 | -2.43972
65 | 251189 | 4.79974 | -40.44995 | 3.65247 | -3.11399 | 65 | 251189 | 5.27565 | -41.9901 | 3.92118 | -3.52942 | 65 | 251189 | 4.62881 | -39.18018 | 3.58808 | -2.9243 | 65 | 251189 | 5.23488 | -37.40122 | 4.1586 | -3.17963 | 65 | 251189 | 4.80889 | -36.64762 | 3.85828 | -2.87039 | 65 | 251189 | 4.55121 | -36.56829 | 3.65529 | -2.71152 | 65 | 251189 | 4.83895 | -37.03199 | 3.86293 | -2.91431 | 65 | 251189 | 4.75775 | -37.74001 | 3.76241 | -2.91212 | 65 | 251189 | 4.71268 | -37.52534 | 3.73755 | -2.87055 | 65 | 251189 | 4.80655 | -38.12538 | 3.78113 | -2.96749 | 65 | 251189 | 4.92581 | -39.06402 | 3.82461 | -3.10419 | 65 | 251189 | 4.85595 | -42.07552 | 3.60439 | -3.25402 | 65 | 251189 | 4.61854 | -36.09251 | 3.73209 | -2.72074 | 65 | 251189 | 4.40505 | -43.25925 | 3.20802 | -3.01878
64 | 199526 | 5.45746 | -43.29454 | 3.97215 | -3.74245 | 64 | 199526 | 6.02506 | -44.03535 | 4.33148 | -4.18803 | 64 | 199526 | 5.22761 | -41.85112 | 3.89395 | -3.48785 | 64 | 199526 | 5.88228 | -39.72976 | 4.52387 | -3.75976 | 64 | 199526 | 5.37357 | -38.7613 | 4.1901 | -3.36427 | 64 | 199526 | 5.07948 | -38.63446 | 3.96781 | -3.17137 | 64 | 199526 | 5.42268 | -39.34629 | 4.19351 | -3.43801 | 64 | 199526 | 5.34726 | -40.14697 | 4.08741 | -3.44765 | 64 | 199526 | 5.29418 | -40.09397 | 4.04999 | -3.40968 | 64 | 199526 | 5.4195 | -41.03085 | 4.08823 | -3.55771 | 64 | 199526 | 5.58615 | -42.23735 | 4.1358 | -3.75503 | 64 | 199526 | 5.48195 | -43.01075 | 4.00854 | -3.73943 | 64 | 199526 | 5.18059 | -39.70557 | 3.98562 | -3.30958 | 64 | 199526 | 5.09164 | -46.90701 | 3.47853 | -3.71815
63 | 158489 | 6.2734 | -45.4615 | 4.40009 | -4.47155 | 63 | 158489 | 6.93003 | -45.39117 | 4.8667 | -4.93361 | 63 | 158489 | 5.96253 | -43.95776 | 4.29214 | -4.13876 | 63 | 158489 | 6.66718 | -41.50058 | 4.99338 | -4.41786 | 63 | 158489 | 6.04906 | -40.43376 | 4.60428 | -3.92323 | 63 | 158489 | 5.70931 | -40.29129 | 4.35487 | -3.69206 | 63 | 158489 | 6.12795 | -41.16101 | 4.61351 | -4.03328 | 63 | 158489 | 6.06292 | -42.02103 | 4.50414 | -4.05854 | 63 | 158489 | 6.00466 | -42.12654 | 4.45345 | -4.02775 | 63 | 158489 | 6.18016 | -43.33164 | 4.49541 | -4.24095 | 63 | 158489 | 6.4173 | -44.69305 | 4.56196 | -4.51334 | 63 | 158489 | 6.20368 | -43.61098 | 4.49171 | -4.27904 | 63 | 158489 | 5.90247 | -42.70319 | 4.33759 | -4.00306 | 63 | 158489 | 5.97597 | -49.56365 | 3.87603 | -4.54847
62 | 125893 | 7.26682 | -46.83875 | 4.9709 | -5.30065 | 62 | 125893 | 8.0035 | -45.99667 | 5.56003 | -5.75691 | 62 | 125893 | 6.85058 | -45.40641 | 4.80961 | -4.87833 | 62 | 125893 | 7.6031 | -42.62797 | 5.59411 | -5.14909 | 62 | 125893 | 6.8471 | -41.60272 | 5.12003 | -4.54621 | 62 | 125893 | 6.45176 | -41.48249 | 4.83339 | -4.27359 | 62 | 125893 | 6.96773 | -42.3989 | 5.14545 | -4.69826 | 62 | 125893 | 6.91844 | -43.27937 | 5.03676 | -4.74298 | 62 | 125893 | 6.85901 | -43.52972 | 4.9729 | -4.72401 | 62 | 125893 | 7.10686 | -44.90702 | 5.03346 | -5.01715 | 62 | 125893 | 7.44036 | -46.28147 | 5.14215 | -5.37747 | 62 | 125893 | 7.02987 | -43.8685 | 5.06806 | -4.87174 | 62 | 125893 | 6.80794 | -44.87896 | 4.8241 | -4.80376 | 62 | 125893 | 7.08377 | -51.04836 | 4.45331 | -5.50888
61 | 100000 | 8.4521 | -47.35858 | 5.72552 | -6.21743 | 61 | 100000 | 9.25177 | -45.82522 | 6.44709 | -6.63553 | 61 | 100000 | 7.90596 | -46.13628 | 5.4784 | -5.70012 | 61 | 100000 | 8.6989 | -43.05889 | 6.35587 | -5.93917 | 61 | 100000 | 7.77729 | -42.22642 | 5.75904 | -5.22682 | 61 | 100000 | 7.31648 | -42.17013 | 5.42264 | -4.9118 | 61 | 100000 | 7.952 | -43.00996 | 5.81478 | -5.42426 | 61 | 100000 | 7.92428 | -43.86982 | 5.71274 | -5.4917 | 61 | 100000 | 7.86896 | -44.24221 | 5.6373 | -5.49012 | 61 | 100000 | 8.21374 | -45.67863 | 5.73879 | -5.87637 | 61 | 100000 | 8.66982 | -46.91111 | 5.92263 | -6.33152 | 61 | 100000 | 7.96822 | -43.78009 | 5.75306 | -5.51315 | 61 | 100000 | 7.91532 | -46.08825 | 5.48967 | -5.70227 | 61 | 100000 | 8.43082 | -51.26809 | 5.27497 | -6.57673
60 | 79432.8 | 9.8342 | -46.99522 | 6.70751 | -7.19172 | 60 | 79432.8 | 10.67019 | -44.88271 | 7.56039 | -7.5295 | 60 | 79432.8 | 9.13711 | -46.11767 | 6.33366 | -6.58571 | 60 | 79432.8 | 9.95562 | -42.77286 | 7.30794 | -6.7608 | 60 | 79432.8 | 8.84531 | -42.28341 | 6.54399 | -5.95111 | 60 | 79432.8 | 8.31012 | -42.33308 | 6.14319 | -5.59636 | 60 | 79432.8 | 9.08541 | -42.97048 | 6.64784 | -6.19281 | 60 | 79432.8 | 9.085 | -43.76883 | 6.56061 | -6.28455 | 60 | 79432.8 | 9.04033 | -44.23458 | 6.4773 | -6.30651 | 60 | 79432.8 | 9.50696 | -45.61014 | 6.65047 | -6.79364 | 60 | 79432.8 | 10.108 | -46.54773 | 6.95178 | -7.33788 | 60 | 79432.8 | 9.02445 | -43.34682 | 6.56269 | -6.1945 | 60 | 79432.8 | 9.23228 | -46.25424 | 6.38375 | -6.66954 | 60 | 79432.8 | 10.01369 | -50.20966 | 6.40856 | -7.69443
59 | 63095.7 | 11.40344 | -45.76384 | 7.95524 | -8.17023 | 59 | 63095.7 | 12.23912 | -43.20911 | 8.9206 | -8.37967 | 59 | 63095.7 | 10.54322 | -45.35084 | 7.40939 | -7.50069 | 59 | 63095.7 | 11.36321 | -41.78247 | 8.47332 | -7.57136 | 59 | 63095.7 | 10.05105 | -41.7718 | 7.49611 | -6.69566 | 59 | 63095.7 | 9.43491 | -41.96688 | 7.01515 | -6.30913 | 59 | 63095.7 | 10.36481 | -42.28282 | 7.66823 | -6.97335 | 59 | 63095.7 | 10.39644 | -42.98148 | 7.60577 | -7.0879 | 59 | 63095.7 | 10.36986 | -43.50825 | 7.521 | -7.13922 | 59 | 63095.7 | 10.98032 | -44.70567 | 7.80404 | -7.72427 | 59 | 63095.7 | 11.73864 | -45.21285 | 8.26958 | -8.33125 | 59 | 63095.7 | 10.20129 | -42.57413 | 7.51226 | -6.90162 | 59 | 63095.7 | 10.74934 | -45.36752 | 7.55202 | -7.64953 | 59 | 63095.7 | 11.79871 | -47.93899 | 7.90421 | -8.75974
58 | 50118.7 | 13.12982 | -43.72286 | 9.48881 | -9.07495 | 58 | 50118.7 | 13.9208 | -40.88042 | 10.5252 | -9.11092 | 58 | 50118.7 | 12.10989 | -43.86575 | 8.73081 | -8.3918 | 58 | 50118.7 | 12.89738 | -40.13394 | 9.86056 | -8.31335 | 58 | 50118.7 | 11.38619 | -40.70951 | 8.63103 | -7.42635 | 58 | 50118.7 | 10.68659 | -41.08322 | 8.05508 | -7.02274 | 58 | 50118.7 | 11.77635 | -40.97546 | 8.89103 | -7.72217 | 58 | 50118.7 | 11.84252 | -41.54148 | 8.86384 | -7.85351 | 58 | 50118.7 | 11.84175 | -42.09547 | 8.78692 | -7.93833 | 58 | 50118.7 | 12.61031 | -43.01018 | 9.22107 | -8.60185 | 58 | 50118.7 | 13.52065 | -42.98503 | 9.89079 | -9.21848 | 58 | 50118.7 | 11.49726 | -41.47244 | 8.6146 | -7.61417 | 58 | 50118.7 | 12.43276 | -43.48643 | 9.02043 | -8.55601 | 58 | 50118.7 | 13.71325 | -44.60857 | 9.76275 | -9.63026
57 | 39810.7 | 14.95998 | -40.97687 | 11.2944 | -9.81007 | 57 | 39810.7 | 15.65954 | -38.01061 | 12.3381 | -9.64326 | 57 | 39810.7 | 13.80563 | -41.72503 | 10.3038 | -9.18843 | 57 | 39810.7 | 14.51822 | -37.9077 | 11.4549 | -8.91987 | 57 | 39810.7 | 12.83233 | -39.13486 | 9.95356 | -8.0991 | 57 | 39810.7 | 12.05258 | -39.71063 | 9.27182 | -7.70052 | 57 | 39810.7 | 13.29332 | -39.10364 | 10.3157 | -8.38443 | 57 | 39810.7 | 13.39288 | -39.5126 | 10.3324 | -8.52119 | 57 | 39810.7 | 13.42497 | -40.06055 | 10.275 | -8.64027 | 57 | 39810.7 | 14.35293 | -40.61147 | 10.8959 | -9.3427 | 57 | 39810.7 | 15.38615 | -40.00161 | 11.7862 | -9.89036 | 57 | 39810.7 | 12.90541 | -40.05836 | 9.87766 | -8.3055 | 57 | 39810.7 | 14.22057 | -40.73832 | 10.7749 | -9.28042 | 57 | 39810.7 | 15.64812 | -40.46178 | 11.9057 | -10.1547
56 | 31622.8 | 16.81983 | -37.67684 | 13.3124 | -10.2804 | 56 | 31622.8 | 17.38734 | -34.74628 | 14.2869 | -9.9098 | 56 | 31622.8 | 15.58081 | -39.0255 | 12.1042 | -9.81071 | 56 | 31622.8 | 16.17211 | -35.21693 | 13.2122 | -9.32603 | 56 | 31622.8 | 14.36003 | -37.10748 | 11.4522 | -8.66358 | 56 | 31622.8 | 13.51064 | -37.89539 | 10.6617 | -8.29853 | 56 | 31622.8 | 14.87604 | -36.7499 | 11.9195 | -8.90068 | 56 | 31622.8 | 15.00323 | -36.98804 | 11.984 | -9.02667 | 56 | 31622.8 | 15.07302 | -37.50081 | 11.9581 | -9.17604 | 56 | 31622.8 | 16.14465 | -37.63975 | 12.7844 | -9.85945 | 56 | 31622.8 | 17.24643 | -36.45509 | 13.8717 | -10.2477 | 56 | 31622.8 | 14.41231 | -38.35605 | 11.3017 | -8.94351 | 56 | 31622.8 | 16.02644 | -37.31597 | 12.7459 | -9.71539 | 56 | 31622.8 | 17.47716 | -35.81618 | 14.1722 | -10.2274
55 | 25118.9 | 18.62454 | -34.01071 | 15.4385 | -10.4176 | 55 | 25118.9 | 19.03435 | -31.25517 | 16.2718 | -9.87598 | 55 | 25118.9 | 17.37117 | -35.89645 | 14.072 | -10.1851 | 55 | 25118.9 | 17.79799 | -32.20024 | 15.0605 | -9.48419 | 55 | 25118.9 | 15.92978 | -34.70744 | 13.0954 | -9.0702 | 55 | 25118.9 | 15.02879 | -35.70217 | 12.2043 | -8.77038 | 55 | 25118.9 | 16.47455 | -34.02127 | 13.6546 | -9.21752 | 55 | 25118.9 | 16.61856 | -34.08875 | 13.763 | -9.31431 | 55 | 25118.9 | 16.72781 | -34.54246 | 13.7788 | -9.48495 | 55 | 25118.9 | 17.90947 | -34.26185 | 14.8017 | -10.0826 | 55 | 25118.9 | 19.00738 | -32.57488 | 16.0173 | -10.2336 | 55 | 25118.9 | 15.99775 | -36.39752 | 12.8769 | -9.49281 | 55 | 25118.9 | 17.7536 | -33.46243 | 14.8109 | -9.78916 | 55 | 25118.9 | 19.09085 | -31.01777 | 16.361 | -9.83759
54 | 19952.6 | 20.29477 | -30.18407 | 17.5431 | -10.2038 | 54 | 19952.6 | 20.54095 | -27.70795 | 18.1855 | -9.55082 | 54 | 19952.6 | 19.10622 | -32.49231 | 16.1154 | -10.2636 | 54 | 19952.6 | 19.33659 | -29.00954 | 16.9106 | -9.37738 | 54 | 19952.6 | 17.49547 | -32.03214 | 14.8318 | -9.27951 | 54 | 19952.6 | 16.56763 | -33.21136 | 13.8614 | -9.07457 | 54 | 19952.6 | 18.0343 | -31.04322 | 15.4514 | -9.30001 | 54 | 19952.6 | 18.1807 | -30.95349 | 15.5915 | -9.3511 | 54 | 19952.6 | 18.32731 | -31.33268 | 15.6545 | -9.53032 | 54 | 19952.6 | 19.57195 | -30.66549 | 16.835 | -9.98218 | 54 | 19952.6 | 20.5896 | -28.59897 | 18.0775 | -9.85575 | 54 | 19952.6 | 17.63479 | -34.2242 | 14.5812 | -9.91838 | 54 | 19952.6 | 19.31603 | -29.43919 | 16.8219 | -9.49382 | 54 | 19952.6 | 20.42435 | -26.37872 | 18.2977 | -9.07459
53 | 15848.9 | 21.77191 | -26.39266 | 19.5026 | -9.67806 | 53 | 15848.9 | 21.86755 | -24.25768 | 19.9368 | -8.98409 | 53 | 15848.9 | 20.72094 | -28.97626 | 18.1271 | -10.0382 | 53 | 15848.9 | 20.73989 | -25.79373 | 18.6735 | -9.0246 | 53 | 15848.9 | 19.00982 | -29.18945 | 16.5958 | -9.27107 | 53 | 15848.9 | 18.08352 | -30.51677 | 15.5786 | -9.18264 | 53 | 15848.9 | 19.50432 | -27.94799 | 17.2296 | -9.14109 | 53 | 15848.9 | 19.63699 | -27.72677 | 17.3822 | -9.13622 | 53 | 15848.9 | 19.81542 | -28.02508 | 17.4919 | -9.31043 | 53 | 15848.9 | 21.071 | -27.0365 | 18.7683 | -9.57799 | 53 | 15848.9 | 21.94401 | -24.74002 | 19.9299 | -9.1836 | 53 | 15848.9 | 19.29154 | -31.88465 | 16.3807 | -10.19 | 53 | 15848.9 | 20.65738 | -25.48678 | 18.6471 | -8.88893 | 53 | 15848.9 | 21.46647 | -22.12833 | 19.8853 | -8.08604
52 | 12589.3 | 23.02677 | -22.79762 | 21.2279 | -8.92235 | 52 | 12589.3 | 22.99841 | -21.02409 | 21.4674 | -8.25092 | 52 | 12589.3 | 22.1668 | -25.50197 | 20.0071 | -9.54374 | 52 | 12589.3 | 21.97816 | -22.68233 | 20.2783 | -8.47525 | 52 | 12589.3 | 20.43063 | -26.28911 | 18.3175 | -9.04874 | 52 | 12589.3 | 19.53427 | -27.71776 | 17.2927 | -9.08571 | 52 | 12589.3 | 20.84442 | -24.86216 | 18.9126 | -8.76376 | 52 | 12589.3 | 20.94869 | -24.54283 | 19.056 | -8.70153 | 52 | 12589.3 | 21.151 | -24.76255 | 19.2062 | -8.85928 | 52 | 12589.3 | 22.36966 | -23.5374 | 20.5085 | -8.93327 | 52 | 12589.3 | 23.05657 | -21.15935 | 21.5021 | -8.32257 | 52 | 12589.3 | 20.9333 | -29.43445 | 18.2312 | -10.2872 | 52 | 12589.3 | 21.75818 | -21.79337 | 20.2031 | -8.07795 | 52 | 12589.3 | 22.24678 | -18.397 | 21.1098 | -7.02107
51 | 10000 | 24.05886 | -19.51199 | 22.6772 | -8.03576 | 51 | 10000 | 23.93811 | -18.08731 | 22.7552 | -7.43197 | 51 | 10000 | 23.41803 | -22.19718 | 21.6825 | -8.84722 | 51 | 10000 | 23.0407 | -19.77538 | 21.6819 | -7.79544 | 51 | 10000 | 21.72613 | -23.43223 | 19.9344 | -8.6397 | 51 | 10000 | 20.88459 | -24.91071 | 18.9416 | -8.7967 | 51 | 10000 | 22.03004 | -21.89423 | 20.4411 | -8.21488 | 51 | 10000 | 22.0947 | -21.51342 | 20.5554 | -8.10255 | 51 | 10000 | 22.31237 | -21.66351 | 20.7364 | -8.23672 | 51 | 10000 | 23.45779 | -20.29012 | 22.0022 | -8.13455 | 51 | 10000 | 23.94218 | -17.95786 | 22.7758 | -7.38179 | 51 | 10000 | 22.52603 | -26.93065 | 20.0832 | -10.2023 | 51 | 10000 | 22.63095 | -18.47973 | 21.464 | -7.17331 | 51 | 10000 | 22.81551 | -15.22816 | 22.0144 | -5.9928
50 | 7943.28 | 24.88811 | -16.59951 | 23.8509 | -7.11004 | 50 | 7943.28 | 24.70572 | -15.48944 | 23.8084 | -6.59793 | 50 | 7943.28 | 24.47061 | -19.15417 | 23.1159 | -8.02908 | 50 | 7943.28 | 23.93372 | -17.13888 | 22.8709 | -7.053 | 50 | 7943.28 | 22.87756 | -20.70407 | 21.4001 | -8.08816 | 50 | 7943.28 | 22.10917 | -22.18235 | 20.4728 | -8.34744 | 50 | 7943.28 | 23.05261 | -19.1276 | 21.7799 | -7.55372 | 50 | 7943.28 | 23.0712 | -18.72072 | 21.8506 | -7.40483 | 50 | 7943.28 | 23.29672 | -18.81392 | 22.052 | -7.51309 | 50 | 7943.28 | 24.3462 | -17.37266 | 23.2356 | -7.26942 | 50 | 7943.28 | 24.63271 | -15.18202 | 23.773 | -6.45097 | 50 | 7943.28 | 24.03911 | -24.43072 | 21.8867 | -9.9424 | 50 | 7943.28 | 23.30755 | -15.60421 | 22.4485 | -6.26951 | 50 | 7943.28 | 23.22573 | -12.60651 | 22.6658 | -5.06911
49 | 6309.57 | 25.54574 | -14.0816 | 24.7781 | -6.21537 | 49 | 6309.57 | 25.32719 | -13.24174 | 24.6538 | -5.80145 | 49 | 6309.57 | 25.33757 | -16.4279 | 24.3032 | -7.16568 | 49 | 6309.57 | 24.67407 | -14.80786 | 23.8546 | -6.30616 | 49 | 6309.57 | 23.87952 | -18.16829 | 22.689 | -7.44585 | 49 | 6309.57 | 23.19486 | -19.60288 | 21.8505 | -7.78185 | 49 | 6309.57 | 23.9174 | -16.61747 | 22.9185 | -6.83991 | 49 | 6309.57 | 23.88841 | -16.21538 | 22.9381 | -6.67081 | 49 | 6309.57 | 24.11574 | -16.26625 | 23.1504 | -6.75485 | 49 | 6309.57 | 25.05972 | -14.82171 | 24.2259 | -6.41058 | 49 | 6309.57 | 25.16647 | -12.83662 | 24.5375 | -5.59128 | 49 | 6309.57 | 25.4481 | -21.98656 | 23.5973 | -9.52749 | 49 | 6309.57 | 23.82752 | -13.17645 | 23.2002 | -5.4315 | 49 | 6309.57 | 23.52391 | -10.4839 | 23.1312 | -4.28039
48 | 5011.87 | 26.06559 | -11.95016 | 25.5007 | -5.39716 | 48 | 5011.87 | 25.83042 | -11.33375 | 25.3267 | -5.07629 | 48 | 5011.87 | 26.04209 | -14.04111 | 25.264 | -6.31828 | 48 | 5011.87 | 25.28455 | -12.79195 | 24.657 | -5.59829 | 48 | 5011.87 | 24.73719 | -15.86681 | 23.7947 | -6.7632 | 48 | 5011.87 | 24.1396 | -17.22352 | 23.0571 | -7.14774 | 48 | 5011.87 | 24.63908 | -14.39345 | 23.8657 | -6.12476 | 48 | 5011.87 | 24.56468 | -14.02126 | 23.8328 | -5.95158 | 48 | 5011.87 | 24.79007 | -14.0439 | 24.0491 | -6.01569 | 48 | 5011.87 | 25.62852 | -12.643 | 25.0071 | -5.60946 | 48 | 5011.87 | 25.58063 | -10.90032 | 25.1191 | -4.83732 | 48 | 5011.87 | 26.73645 | -19.64256 | 25.1806 | -8.98749 | 48 | 5011.87 | 24.22932 | -11.1753 | 23.7699 | -4.69592 | 48 | 5011.87 | 23.74678 | -8.79909 | 23.4673 | -3.63255
47 | 3981.07 | 26.47937 | -10.17893 | 26.0626 | -4.67951 | 47 | 3981.07 | 26.24092 | -9.74219 | 25.8625 | -4.44036 | 47 | 3981.07 | 26.61129 | -11.99239 | 26.0305 | -5.52934 | 47 | 3981.07 | 25.789 | -11.08334 | 25.308 | -4.95759 | 47 | 3981.07 | 25.46322 | -13.82176 | 24.7259 | -6.08322 | 47 | 3981.07 | 24.95002 | -15.07669 | 24.0912 | -6.48979 | 47 | 3981.07 | 25.23716 | -12.46472 | 24.6423 | -5.44715 | 47 | 3981.07 | 25.12245 | -12.14138 | 24.5605 | -5.28387 | 47 | 3981.07 | 25.34386 | -12.1485 | 24.7763 | -5.33352 | 47 | 3981.07 | 26.08313 | -10.82144 | 25.6193 | -4.89708 | 47 | 3981.07 | 25.90772 | -9.33802 | 25.5644 | -4.20375 | 47 | 3981.07 | 27.89536 | -17.43345 | 26.614 | -8.35739 | 47 | 3981.07 | 24.54652 | -9.56309 | 24.2054 | -4.078 | 47 | 3981.07 | 23.92209 | -7.48964 | 23.718 | -3.11817
46 | 3162.28 | 26.81397 | -8.73303 | 26.5031 | -4.07118 | 46 | 3162.28 | 26.58128 | -8.43721 | 26.2936 | -3.90015 | 46 | 3162.28 | 27.07178 | -10.26467 | 26.6385 | -4.82407 | 46 | 3162.28 | 26.2101 | -9.66338 | 25.8382 | -4.39961 | 46 | 3162.28 | 26.07403 | -12.03953 | 25.5005 | -5.43869 | 46 | 3162.28 | 25.63881 | -13.17846 | 24.9636 | -5.84526 | 46 | 3162.28 | 25.73268 | -10.82586 | 25.2747 | -4.83323 | 46 | 3162.28 | 25.58451 | -10.56484 | 25.1508 | -4.69087 | 46 | 3162.28 | 25.80157 | -10.5671 | 25.364 | -4.73167 | 46 | 3162.28 | 26.45106 | -9.33049 | 26.1011 | -4.28848 | 46 | 3162.28 | 26.17417 | -8.1101 | 25.9124 | -3.69254 | 46 | 3162.28 | 28.92345 | -15.38334 | 27.8872 | -7.67269 | 46 | 3162.28 | 24.80619 | -8.2962 | 24.5466 | -3.5793 | 46 | 3162.28 | 24.06994 | -6.49815 | 23.9153 | -2.72402
45 | 2511.89 | 27.09162 | -7.57493 | 26.8552 | -3.57129 | 45 | 2511.89 | 26.87004 | -7.38746 | 26.647 | -3.45491 | 45 | 2511.89 | 27.44767 | -8.83218 | 27.1222 | -4.21434 | 45 | 2511.89 | 26.56758 | -8.5082 | 26.2752 | -3.9307 | 45 | 2511.89 | 26.5877 | -10.5152 | 26.1412 | -4.85216 | 45 | 2511.89 | 26.22136 | -11.53236 | 25.692 | -5.24221 | 45 | 2511.89 | 26.14596 | -9.46248 | 25.7902 | -4.29844 | 45 | 2511.89 | 25.97209 | -9.27271 | 25.6327 | -4.18498 | 45 | 2511.89 | 26.18562 | -9.27866 | 25.843 | -4.22207 | 45 | 2511.89 | 26.75578 | -8.13869 | 26.4863 | -3.78781 | 45 | 2511.89 | 26.40178 | -7.17727 | 26.1949 | -3.29863 | 45 | 2511.89 | 29.82495 | -13.50647 | 29.0001 | -6.96577 | 45 | 2511.89 | 25.0302 | -7.33085 | 24.8256 | -3.19382 | 45 | 2511.89 | 24.20543 | -5.77442 | 24.0826 | -2.43536
44 | 1995.26 | 27.32951 | -6.66888 | 27.1446 | -3.17381 | 44 | 1995.26 | 27.12223 | -6.56278 | 26.9445 | -3.09985 | 44 | 1995.26 | 27.75939 | -7.66588 | 27.5113 | -3.70299 | 44 | 1995.26 | 26.87854 | -7.59237 | 26.6429 | -3.55131 | 44 | 1995.26 | 27.02149 | -9.23697 | 26.6711 | -4.33744 | 44 | 1995.26 | 26.7143 | -10.13307 | 26.2976 | -4.69998 | 44 | 1995.26 | 26.49535 | -8.35565 | 26.2141 | -3.85023 | 44 | 1995.26 | 26.30402 | -8.24253 | 26.0323 | -3.77104 | 44 | 1995.26 | 26.51578 | -8.25865 | 26.2408 | -3.80878 | 44 | 1995.26 | 27.01698 | -7.21423 | 26.8031 | -3.39278 | 44 | 1995.26 | 26.60774 | -6.50375 | 26.4365 | -3.01381 | 44 | 1995.26 | 30.60805 | -11.80841 | 29.9603 | -6.26362 | 44 | 1995.26 | 25.23569 | -6.62652 | 25.0671 | -2.91212 | 44 | 1995.26 | 24.33992 | -5.27593 | 24.2368 | -2.23811
43 | 1584.89 | 27.5415 | -5.98264 | 27.3915 | -2.87057 | 43 | 1584.89 | 27.34995 | -5.93599 | 27.2033 | -2.82846 | 43 | 1584.89 | 28.0237 | -6.7369 | 27.8302 | -3.28747 | 43 | 1584.89 | 27.15681 | -6.89166 | 26.9606 | -3.25861 | 43 | 1584.89 | 27.39163 | -8.18946 | 27.1123 | -3.90185 | 43 | 1584.89 | 27.13356 | -8.97025 | 26.8017 | -4.23071 | 43 | 1584.89 | 26.79705 | -7.48517 | 26.5687 | -3.49084 | 43 | 1584.89 | 26.5968 | -7.45131 | 26.3722 | -3.44917 | 43 | 1584.89 | 26.80927 | -7.48217 | 26.581 | -3.49104 | 43 | 1584.89 | 27.25065 | -6.52736 | 27.074 | -3.09779 | 43 | 1584.89 | 26.8068 | -6.05794 | 26.6571 | -2.82903 | 43 | 1584.89 | 31.28354 | -10.28772 | 30.7806 | -5.58697 | 43 | 1584.89 | 25.43665 | -6.14694 | 25.2904 | -2.72372 | 43 | 1584.89 | 24.48243 | -4.96687 | 24.3905 | -2.11968
42 | 1258.93 | 27.73818 | -5.48868 | 27.611 | -2.65313 | 42 | 1258.93 | 27.56284 | -5.48356 | 27.4367 | -2.63391 | 42 | 1258.93 | 28.25415 | -6.01877 | 28.0984 | -2.96257 | 42 | 1258.93 | 27.41421 | -6.38426 | 27.2442 | -3.04835 | 42 | 1258.93 | 27.71231 | -7.3565 | 27.4842 | -3.54836 | 42 | 1258.93 | 27.49415 | -8.03109 | 27.2245 | -3.84122 | 42 | 1258.93 | 27.06517 | -6.83176 | 26.873 | -3.21952 | 42 | 1258.93 | 26.86451 | -6.87756 | 26.6712 | -3.21697 | 42 | 1258.93 | 27.08071 | -6.92587 | 26.8831 | -3.26553 | 42 | 1258.93 | 27.47068 | -6.05154 | 27.3176 | -2.89604 | 42 | 1258.93 | 27.01168 | -5.81249 | 26.8728 | -2.73556 | 42 | 1258.93 | 31.8632 | -8.93779 | 31.4763 | -4.95033 | 42 | 1258.93 | 25.64481 | -5.85994 | 25.5108 | -2.61826 | 42 | 1258.93 | 24.64082 | -4.81673 | 24.5538 | -2.06906
41 | 1000 | 27.92807 | -5.16425 | 27.8147 | -2.51384 | 41 | 1000 | 27.76906 | -5.18583 | 27.6554 | -2.50994 | 41 | 1000 | 28.46188 | -5.48833 | 28.3314 | -2.72218 | 41 | 1000 | 27.66055 | -6.05169 | 27.5064 | -2.91613 | 41 | 1000 | 27.9958 | -6.72289 | 27.8033 | -3.2774 | 41 | 1000 | 27.80937 | -7.30266 | 27.5838 | -3.53487 | 41 | 1000 | 27.31215 | -6.37818 | 27.1431 | -3.03412 | 41 | 1000 | 27.11964 | -6.502 | 26.9452 | -3.07097 | 41 | 1000 | 27.34349 | -6.56857 | 27.164 | -3.12788 | 41 | 1000 | 27.68888 | -5.7637 | 27.5489 | -2.78068 | 41 | 1000 | 27.23441 | -5.74321 | 27.0977 | -2.72535 | 41 | 1000 | 32.35895 | -7.7484 | 32.0635 | -4.36274 | 41 | 1000 | 25.87056 | -5.73664 | 25.741 | -2.58592 | 41 | 1000 | 24.82231 | -4.7988 | 24.7353 | -2.07656
40 | 794.328 | 28.11834 | -4.9915 | 28.0117 | -2.44652 | 40 | 794.328 | 27.97541 | -5.0271 | 27.8678 | -2.4514 | 40 | 794.328 | 28.65603 | -5.12654 | 28.5414 | -2.56058 | 40 | 794.328 | 27.90417 | -5.87917 | 27.7574 | -2.85825 | 40 | 794.328 | 28.25301 | -6.27573 | 28.0837 | -3.08843 | 40 | 794.328 | 28.09157 | -6.77341 | 27.8955 | -3.31321 | 40 | 794.328 | 27.54881 | -6.11025 | 27.3923 | -2.93235 | 40 | 794.328 | 27.37374 | -6.30813 | 27.208 | -3.0077 | 40 | 794.328 | 27.60942 | -6.39168 | 27.4378 | -3.07361 | 40 | 794.328 | 27.91633 | -5.64385 | 27.781 | -2.74542 | 40 | 794.328 | 27.48656 | -5.82776 | 27.3445 | -2.79094 | 40 | 794.328 | 32.78207 | -6.70739 | 32.5577 | -3.82891 | 40 | 794.328 | 26.12365 | -5.75012 | 25.9922 | -2.61733 | 40 | 794.328 | 25.03336 | -4.88858 | 24.9423 | -2.1333
39 | 630.957 | 28.3152 | -4.95702 | 28.2093 | -2.44667 | 39 | 630.957 | 28.18777 | -4.99548 | 28.0807 | -2.45451 | 39 | 630.957 | 28.84421 | -4.91851 | 28.738 | -2.47307 | 39 | 630.957 | 28.15259 | -5.85559 | 28.0057 | -2.87217 | 39 | 630.957 | 28.49366 | -6.00508 | 28.3373 | -2.98091 | 39 | 630.957 | 28.35178 | -6.4342 | 28.1732 | -3.17716 | 39 | 630.957 | 27.78566 | -6.01669 | 27.6326 | -2.91244 | 39 | 630.957 | 27.63756 | -6.28205 | 27.4716 | -3.02418 | 39 | 630.957 | 27.88996 | -6.3787 | 27.7173 | -3.09856 | 39 | 630.957 | 28.1637 | -5.67436 | 28.0257 | -2.78467 | 39 | 630.957 | 27.7803 | -6.04363 | 27.6259 | -2.92487 | 39 | 630.957 | 33.14305 | -5.80147 | 32.9733 | -3.35016 | 39 | 630.957 | 26.41279 | -5.87416 | 26.2741 | -2.70319 | 39 | 630.957 | 25.2805 | -5.06209 | 25.1819 | -2.23063
38 | 501.187 | 28.52409 | -5.05162 | 28.4133 | -2.51164 | 38 | 501.187 | 28.41151 | -5.08253 | 28.2998 | -2.51699 | 38 | 501.187 | 29.0332 | -4.85346 | 28.9291 | -2.45643 | 38 | 501.187 | 28.41278 | -5.97359 | 28.2585 | -2.95692 | 38 | 501.187 | 28.72641 | -5.90465 | 28.574 | -2.95518 | 38 | 501.187 | 28.60027 | -6.27904 | 28.4287 | -3.12803 | 38 | 501.187 | 28.03276 | -6.08922 | 27.8746 | -2.97363 | 38 | 501.187 | 27.92206 | -6.41183 | 27.7474 | -3.11817 | 38 | 501.187 | 28.19656 | -6.5145 | 28.0145 | -3.19903 | 38 | 501.187 | 28.44155 | -5.83874 | 28.294 | -2.89333 | 38 | 501.187 | 28.12766 | -6.36639 | 27.9542 | -3.11896 | 38 | 501.187 | 33.45117 | -5.01724 | 33.323 | -2.92549 | 38 | 501.187 | 26.74633 | -6.08174 | 26.5958 | -2.8337 | 38 | 501.187 | 25.5693 | -5.2948 | 25.4602 | -2.35954
37 | 398.107 | 28.75043 | -5.27003 | 28.6289 | -2.64072 | 37 | 398.107 | 28.65182 | -5.2831 | 28.5301 | -2.63817 | 37 | 398.107 | 29.2293 | -4.9246 | 29.1214 | -2.50918 | 37 | 398.107 | 28.69161 | -6.22936 | 28.5222 | -3.11329 | 37 | 398.107 | 28.95977 | -5.97197 | 28.8026 | -3.01303 | 37 | 398.107 | 28.8472 | -6.30528 | 28.6727 | -3.16817 | 37 | 398.107 | 28.30051 | -6.32211 | 28.1284 | -3.11639 | 37 | 398.107 | 28.2382 | -6.68692 | 28.0461 | -3.28817 | 37 | 398.107 | 28.54105 | -6.78431 | 28.3412 | -3.37161 | 37 | 398.107 | 28.76114 | -6.12039 | 28.5972 | -3.06645 | 37 | 398.107 | 28.54086 | -6.76755 | 28.342 | -3.3633 | 37 | 398.107 | 33.71465 | -4.34165 | 33.6179 | -2.55232 | 37 | 398.107 | 27.13145 | -6.34413 | 26.9653 | -2.99802 | 37 | 398.107 | 25.9045 | -5.56065 | 25.7826 | -2.51013
36 | 316.228 | 28.99992 | -5.61049 | 28.861 | -2.83518 | 36 | 316.228 | 28.91406 | -5.59513 | 28.7763 | -2.81907 | 36 | 316.228 | 29.43848 | -5.12911 | 29.3206 | -2.63181 | 36 | 316.228 | 28.99598 | -6.62255 | 28.8025 | -3.34405 | 36 | 316.228 | 29.20208 | -6.20873 | 29.0308 | -3.15823 | 36 | 316.228 | 29.10298 | -6.51389 | 28.9151 | -3.30156 | 36 | 316.228 | 28.6001 | -6.71161 | 28.4041 | -3.34255 | 36 | 316.228 | 28.59821 | -7.09705 | 28.3791 | -3.53332 | 36 | 316.228 | 28.93563 | -7.17257 | 28.7092 | -3.61285 | 36 | 316.228 | 29.13403 | -6.50092 | 28.9467 | -3.29853 | 36 | 316.228 | 29.03096 | -7.21322 | 28.8012 | -3.64519 | 36 | 316.228 | 33.94055 | -3.76245 | 33.8674 | -2.22718 | 36 | 316.228 | 27.57352 | -6.63045 | 27.3891 | -3.18378 | 36 | 316.228 | 26.28897 | -5.83204 | 26.1529 | -2.67129
35 | 251.189 | 29.27851 | -6.07476 | 29.1141 | -3.09843 | 35 | 251.189 | 29.20362 | -6.01957 | 29.0426 | -3.06253 | 35 | 251.189 | 29.66709 | -5.46782 | 29.5321 | -2.82688 | 35 | 251.189 | 29.3337 | -7.15612 | 29.1052 | -3.6542 | 35 | 251.189 | 29.46239 | -6.62081 | 29.2659 | -3.39695 | 35 | 251.189 | 29.37916 | -6.90931 | 29.1658 | -3.53426 | 35 | 251.189 | 28.94423 | -7.25504 | 28.7125 | -3.65526 | 35 | 251.189 | 29.01516 | -7.63096 | 28.7582 | -3.85298 | 35 | 251.189 | 29.39339 | -7.66145 | 29.131 | -3.91871 | 35 | 251.189 | 29.57215 | -6.95888 | 29.3543 | -3.58287 | 35 | 251.189 | 29.60625 | -7.66378 | 29.3418 | -3.94828 | 35 | 251.189 | 34.13512 | -3.2683 | 34.0796 | -1.9461 | 35 | 251.189 | 28.07522 | -6.90819 | 27.8714 | -3.37685 | 35 | 251.189 | 26.72294 | -6.08051 | 26.5726 | -2.83065
34 | 199.526 | 29.59277 | -6.66787 | 29.3926 | -3.43613 | 34 | 199.526 | 29.52673 | -6.56025 | 29.3334 | -3.37337 | 34 | 199.526 | 29.92204 | -5.94526 | 29.7611 | -3.09927 | 34 | 199.526 | 29.71308 | -7.83644 | 29.4356 | -4.05125 | 34 | 199.526 | 29.75079 | -7.21834 | 29.515 | -3.73821 | 34 | 199.526 | 29.68874 | -7.49921 | 29.4348 | -3.87475 | 34 | 199.526 | 29.34753 | -7.9496 | 29.0655 | -4.05882 | 34 | 199.526 | 29.50357 | -8.27503 | 29.1964 | -4.2463 | 34 | 199.526 | 29.92778 | -8.22956 | 29.6196 | -4.28385 | 34 | 199.526 | 30.08693 | -7.4683 | 29.8317 | -3.91063 | 34 | 199.526 | 30.27045 | -8.07525 | 29.9703 | -4.2522 | 34 | 199.526 | 34.3036 | -2.84899 | 34.2612 | -1.70502 | 34 | 199.526 | 28.63516 | -7.14489 | 28.4128 | -3.56161 | 34 | 199.526 | 27.20337 | -6.27861 | 27.0402 | -2.97505
33 | 158.489 | 29.95071 | -7.39786 | 29.7014 | -3.85641 | 33 | 158.489 | 29.89005 | -7.22385 | 29.6528 | -3.75856 | 33 | 158.489 | 30.21107 | -6.56945 | 30.0127 | -3.45637 | 33 | 158.489 | 30.14428 | -8.6728 | 29.7996 | -4.5455 | 33 | 158.489 | 30.07947 | -8.01556 | 29.7856 | -4.19434 | 33 | 158.489 | 30.04724 | -8.29369 | 29.733 | -4.33423 | 33 | 158.489 | 29.82669 | -8.791 | 29.4763 | -4.55843 | 33 | 158.489 | 30.07919 | -9.0117 | 29.7079 | -4.71149 | 33 | 158.489 | 30.5521 | -8.85079 | 30.1883 | -4.7008 | 33 | 158.489 | 30.68861 | -7.99802 | 30.3901 | -4.26998 | 33 | 158.489 | 31.02051 | -8.40297 | 30.6875 | -4.53316 | 33 | 158.489 | 34.45037 | -2.49543 | 34.4177 | -1.49996 | 33 | 158.489 | 29.24775 | -7.31054 | 29.01 | -3.72169 | 33 | 158.489 | 27.7231 | -6.4023 | 27.5502 | -3.09137
32 | 125.893 | 30.36157 | -8.27586 | 30.0454 | -4.37022 | 32 | 125.893 | 30.30176 | -8.01984 | 30.0054 | -4.22758 | 32 | 125.893 | 30.5435 | -7.35185 | 30.2924 | -3.90841 | 32 | 125.893 | 30.63921 | -9.67752 | 30.2032 | -5.15053 | 32 | 125.893 | 30.4634 | -9.03054 | 30.0858 | -4.78156 | 32 | 125.893 | 30.47403 | -9.30429 | 30.0731 | -4.92697 | 32 | 125.893 | 30.40174 | -9.77138 | 29.9607 | -5.1597 | 32 | 125.893 | 30.75859 | -9.81812 | 30.3081 | -5.24499 | 32 | 125.893 | 31.27899 | -9.49351 | 30.8506 | -5.15903 | 32 | 125.893 | 31.38471 | -8.51199 | 31.039 | -4.64545 | 32 | 125.893 | 31.84464 | -8.6071 | 31.486 | -4.7658 | 32 | 125.893 | 34.57948 | -2.19959 | 34.554 | -1.32718 | 32 | 125.893 | 29.90217 | -7.38095 | 29.6544 | -3.84141 | 32 | 125.893 | 28.27135 | -6.43376 | 28.0933 | -3.16793
31 | 100 | 30.83692 | -9.31596 | 30.4302 | -4.99184 | 31 | 100 | 30.77125 | -8.96074 | 30.3957 | -4.79286 | 31 | 100 | 30.93084 | -8.30721 | 30.6063 | -4.46891 | 31 | 100 | 31.21259 | -10.86574 | 30.653 | -5.88383 | 31 | 100 | 30.92132 | -10.28472 | 30.4245 | -5.52069 | 31 | 100 | 30.99325 | -10.54219 | 30.4701 | -5.67051 | 31 | 100 | 31.0958 | -10.87749 | 30.5371 | -5.86808 | 31 | 100 | 31.55894 | -10.66493 | 31.0138 | -5.84046 | 31 | 100 | 32.11823 | -10.12129 | 31.6184 | -5.64422 | 31 | 100 | 32.17803 | -8.97108 | 31.7844 | -5.01771 | 31 | 100 | 32.72276 | -8.6588 | 32.3498 | -4.92641 | 31 | 100 | 34.69428 | -1.9544 | 34.6741 | -1.18322 | 31 | 100 | 30.58327 | -7.34074 | 30.3326 | -3.90762 | 31 | 100 | 28.83416 | -6.36362 | 28.6565 | -3.19592
30 | 79.4328 | 31.39092 | -10.53475 | 30.8618 | -5.73926 | 30 | 79.4328 | 31.31036 | -10.06185 | 30.8288 | -5.47027 | 30 | 79.4328 | 31.38723 | -9.45318 | 30.961 | -5.15509 | 30 | 79.4328 | 31.88289 | -12.25469 | 31.1564 | -6.76739 | 30 | 79.4328 | 31.47806 | -11.80127 | 30.8127 | -6.43782 | 30 | 79.4328 | 31.63569 | -12.01541 | 30.9426 | -6.58575 | 30 | 79.4328 | 31.93491 | -12.0882 | 31.2268 | -6.68772 | 30 | 79.4328 | 32.49597 | -11.51595 | 31.8418 | -6.48752 | 30 | 79.4328 | 33.07593 | -10.6938 | 32.5015 | -6.13758 | 30 | 79.4328 | 33.06491 | -9.33636 | 32.6269 | -5.36412 | 30 | 79.4328 | 33.62722 | -8.54543 | 33.2539 | -4.99679 | 30 | 79.4328 | 34.7975 | -1.75391 | 34.7812 | -1.06504 | 30 | 79.4328 | 31.27287 | -7.18501 | 31.0273 | -3.91141 | 30 | 79.4328 | 29.396 | -6.19208 | 29.2245 | -3.17071
29 | 63.0957 | 32.04171 | -11.95111 | 31.3472 | -6.6351 | 29 | 63.0957 | 31.93337 | -11.34143 | 31.3098 | -6.27986 | 29 | 63.0957 | 31.93052 | -10.80995 | 31.3639 | -5.98863 | 29 | 63.0957 | 32.67327 | -13.86335 | 31.7215 | -7.82875 | 29 | 63.0957 | 32.16564 | -13.60341 | 31.2633 | -7.56536 | 29 | 63.0957 | 32.43994 | -13.72533 | 31.5136 | -7.69695 | 29 | 63.0957 | 32.94822 | -13.37245 | 32.0549 | -7.62027 | 29 | 63.0957 | 33.583 | -12.32897 | 32.8085 | -7.17079 | 29 | 63.0957 | 34.15195 | -11.17003 | 33.505 | -6.61596 | 29 | 63.0957 | 34.03389 | -9.57357 | 33.5599 | -5.66031 | 29 | 63.0957 | 34.52715 | -8.27247 | 34.1679 | -4.96779 | 29 | 63.0957 | 34.89178 | -1.59291 | 34.8783 | -0.96992 | 29 | 63.0957 | 31.95175 | -6.91983 | 31.719 | -3.84956 | 29 | 63.0957 | 29.94152 | -5.92821 | 29.7814 | -3.09243
28 | 52 | 32.67961 | -13.30846 | 31.802 | -7.52263 | 28 | 52 | 32.53475 | -12.56938 | 31.755 | -7.08027 | 28 | 52 | 32.47076 | -12.12833 | 31.746 | -6.82217 | 28 | 52 | 33.45163 | -15.3985 | 32.2508 | -8.88244 | 28 | 52 | 32.87505 | -15.35255 | 31.7019 | -8.70392 | 28 | 52 | 33.27603 | -15.33739 | 32.0909 | -8.80159 | 28 | 52 | 33.95636 | -14.47751 | 32.8781 | -8.48909 | 28 | 52 | 34.61831 | -12.94876 | 33.738 | -7.75726 | 28 | 52 | 35.14174 | -11.46776 | 34.4402 | -6.98676 | 28 | 52 | 34.89715 | -9.65547 | 34.4028 | -5.85306 | 28 | 52 | 35.25752 | -7.9355 | 34.9199 | -4.86759 | 28 | 52 | 34.96564 | -1.48499 | 34.9539 | -0.90614 | 28 | 52 | 32.50052 | -6.62345 | 32.2836 | -3.74873 | 28 | 52 | 30.37722 | -5.64691 | 30.2298 | -2.98905
27 | 39.8107 | 33.73146 | -15.45905 | 32.5111 | -8.99111 | 27 | 39.8107 | 33.50958 | -14.52197 | 32.439 | -8.40257 | 27 | 39.8107 | 33.37675 | -14.24288 | 32.3508 | -8.21178 | 27 | 39.8107 | 34.74259 | -17.81586 | 33.0765 | -10.6298 | 27 | 39.8107 | 34.11667 | -18.13579 | 32.4218 | -10.6195 | 27 | 39.8107 | 34.74057 | -17.79683 | 33.0781 | -10.6182 | 27 | 39.8107 | 35.61931 | -15.98176 | 34.2426 | -9.80711 | 27 | 39.8107 | 36.2329 | -13.65614 | 35.2086 | -8.55438 | 27 | 39.8107 | 36.61893 | -11.68988 | 35.8594 | -7.41952 | 27 | 39.8107 | 36.13345 | -9.57851 | 35.6297 | -6.01257 | 27 | 39.8107 | 36.19877 | -7.34669 | 35.9016 | -4.62884 | 27 | 39.8107 | 35.06196 | -1.37272 | 35.0519 | -0.83995 | 27 | 39.8107 | 33.20897 | -6.12825 | 33.0192 | -3.5452 | 27 | 39.8107 | 30.93302 | -5.19215 | 30.8061 | -2.79932
26 | 31.6228 | 34.83797 | -17.59145 | 33.2088 | -10.529 | 26 | 31.6228 | 34.51633 | -16.47097 | 33.0999 | -9.7864 | 26 | 31.6228 | 34.34759 | -16.36108 | 32.9567 | -9.67536 | 26 | 31.6228 | 36.10964 | -20.1924 | 33.8903 | -12.4641 | 26 | 31.6228 | 35.50856 | -20.87538 | 33.1777 | -12.653 | 26 | 31.6228 | 36.36871 | -20.08094 | 34.1578 | -12.4871 | 26 | 31.6228 | 37.33399 | -17.19091 | 35.6661 | -11.0343 | 26 | 31.6228 | 37.78799 | -14.08202 | 36.6524 | -9.19422 | 26 | 31.6228 | 37.96842 | -11.68468 | 37.1816 | -7.68957 | 26 | 31.6228 | 37.20754 | -9.33873 | 36.7144 | -6.0377 | 26 | 31.6228 | 36.92864 | -6.76541 | 36.6715 | -4.35036 | 26 | 31.6228 | 35.14164 | -1.30691 | 35.1325 | -0.8015 | 26 | 31.6228 | 33.76237 | -5.64746 | 33.5985 | -3.32246 | 26 | 31.6228 | 31.36223 | -4.76148 | 31.254 | -2.60331
25 | 25.1189 | 36.18077 | -19.99907 | 33.999 | -12.374 | 25 | 25.1189 | 35.71844 | -18.69238 | 33.8344 | -11.4473 | 25 | 25.1189 | 35.54565 | -18.76928 | 33.6554 | -11.4371 | 25 | 25.1189 | 37.77929 | -22.8486 | 34.8149 | -14.6696 | 25 | 25.1189 | 37.29556 | -23.90574 | 34.0961 | -15.1134 | 25 | 25.1189 | 38.42227 | -22.43776 | 35.5135 | -14.665 | 25 | 25.1189 | 39.32952 | -18.24819 | 37.3516 | -12.3154 | 25 | 25.1189 | 39.47373 | -14.30334 | 38.2501 | -9.7522 | 25 | 25.1189 | 39.35499 | -11.49218 | 38.566 | -7.84086 | 25 | 25.1189 | 38.25709 | -8.9566 | 37.7906 | -5.9561 | 25 | 25.1189 | 37.57391 | -6.15517 | 37.3573 | -4.02873 | 25 | 25.1189 | 35.21991 | -1.26724 | 35.2113 | -0.77891 | 25 | 25.1189 | 34.25675 | -5.14176 | 34.1189 | -3.0701 | 25 | 25.1189 | 31.74232 | -4.31608 | 31.6523 | -2.38888
24 | 19.9526 | 37.82311 | -22.69201 | 34.8953 | -14.5913 | 24 | 19.9526 | 37.16772 | -21.20916 | 34.6502 | -13.4463 | 24 | 19.9526 | 37.03475 | -21.47459 | 34.4638 | -13.558 | 24 | 19.9526 | 39.83431 | -25.78206 | 35.869 | -17.3259 | 24 | 19.9526 | 39.59572 | -27.17492 | 35.225 | -18.0837 | 24 | 19.9526 | 40.99193 | -24.76482 | 37.2221 | -17.1713 | 24 | 19.9526 | 41.61296 | -19.0879 | 39.325 | -13.6082 | 24 | 19.9526 | 41.25961 | -14.30174 | 39.9809 | -10.1923 | 24 | 19.9526 | 40.74309 | -11.1226 | 39.9778 | -7.85971 | 24 | 19.9526 | 39.2548 | -8.46061 | 38.8276 | -5.77554 | 24 | 19.9526 | 38.13393 | -5.54795 | 37.9553 | -3.68674 | 24 | 19.9526 | 35.29832 | -1.25185 | 35.2899 | -0.77117 | 24 | 19.9526 | 34.69071 | -4.63208 | 34.5774 | -2.80152 | 24 | 19.9526 | 32.07344 | -3.87288 | 32.0002 | -2.16634
23 | 15.8489 | 39.84721 | -25.67016 | 35.9144 | -17.2614 | 23 | 15.8489 | 38.9323 | -24.03949 | 35.5555 | -15.8597 | 23 | 15.8489 | 38.89593 | -24.47187 | 35.4017 | -16.1125 | 23 | 15.8489 | 42.38133 | -28.97531 | 37.0764 | -20.5309 | 23 | 15.8489 | 42.55411 | -30.59765 | 36.629 | -21.6603 | 23 | 15.8489 | 44.17017 | -26.93795 | 39.3776 | -20.0102 | 23 | 15.8489 | 44.17477 | -19.65316 | 41.6014 | -14.8571 | 23 | 15.8489 | 43.1055 | -14.07554 | 41.8113 | -10.4833 | 23 | 15.8489 | 42.09701 | -10.59883 | 41.3788 | -7.74296 | 23 | 15.8489 | 40.1798 | -7.88512 | 39.7999 | -5.51216 | 23 | 15.8489 | 38.61389 | -4.96842 | 38.4688 | -3.34422 | 23 | 15.8489 | 35.37845 | -1.25935 | 35.3699 | -0.77755 | 23 | 15.8489 | 35.06629 | -4.13524 | 34.975 | -2.52866 | 23 | 15.8489 | 32.35837 | -3.44501 | 32.2999 | -1.94443
22 | 12.5893 | 42.35741 | -28.91933 | 37.0755 | -20.4831 | 22 | 12.5893 | 41.10215 | -27.19246 | 36.5594 | -18.7829 | 22 | 12.5893 | 41.23164 | -27.73924 | 36.4931 | -19.1912 | 22 | 12.5893 | 45.55558 | -32.3933 | 38.4667 | -24.4054 | 22 | 12.5893 | 46.34435 | -34.05634 | 38.3957 | -25.9532 | 22 | 12.5893 | 48.04141 | -28.82378 | 42.0894 | -23.1616 | 22 | 12.5893 | 46.98504 | -19.90422 | 44.1783 | -15.996 | 22 | 12.5893 | 44.9659 | -13.63949 | 43.6978 | -10.6035 | 22 | 12.5893 | 43.38492 | -9.95274 | 42.732 | -7.49847 | 22 | 12.5893 | 41.01884 | -7.26534 | 40.6895 | -5.18743 | 22 | 12.5893 | 39.02218 | -4.43375 | 38.9054 | -3.01666 | 22 | 12.5893 | 35.46157 | -1.2888 | 35.4526 | -0.7976 | 22 | 12.5893 | 35.38772 | -3.66358 | 35.3154 | -2.2612 | 22 | 12.5893 | 32.60103 | -3.04174 | 32.5551 | -1.72992
21 | 10 | 45.48709 | -32.4085 | 38.4024 | -24.3789 | 21 | 10 | 43.7952 | -30.6636 | 37.6716 | -22.3354 | 21 | 10 | 44.17034 | -31.2356 | 37.7675 | -22.9049 | 21 | 10 | 49.52835 | -35.98065 | 40.0791 | -29.0985 | 21 | 10 | 51.16886 | -37.40828 | 40.6448 | -31.0846 | 21 | 10 | 52.66945 | -30.29346 | 45.4776 | -26.568 | 21 | 10 | 49.99352 | -19.82314 | 47.0311 | -16.9537 | 21 | 10 | 46.79412 | -13.02276 | 45.5906 | -10.5445 | 21 | 10 | 44.58175 | -9.22054 | 44.0057 | -7.14356 | 21 | 10 | 41.7667 | -6.63337 | 41.4871 | -4.82471 | 21 | 10 | 39.36912 | -3.95434 | 39.2754 | -2.71495 | 21 | 10 | 35.54922 | -1.33966 | 35.5395 | -0.83112 | 21 | 10 | 35.66068 | -3.22523 | 35.6042 | -2.00631 | 21 | 10 | 32.80618 | -2.66886 | 32.7706 | -1.52757
20 | 7.94328 | 49.40331 | -36.08715 | 39.9239 | -29.0993 | 20 | 7.94328 | 47.16495 | -34.42953 | 38.9027 | -26.6667 | 20 | 7.94328 | 47.86943 | -34.90001 | 39.2602 | -27.3883 | 20 | 7.94328 | 54.51251 | -39.66198 | 41.965 | -34.793 | 20 | 7.94328 | 57.2551 | -40.49788 | 43.5385 | -37.1826 | 20 | 7.94328 | 58.08069 | -31.24006 | 49.6591 | -30.1221 | 20 | 7.94328 | 53.13059 | -19.41713 | 50.1087 | -17.6629 | 20 | 7.94328 | 48.54766 | -12.26434 | 47.4397 | -10.3126 | 20 | 7.94328 | 45.67054 | -8.43859 | 45.1761 | -6.70212 | 20 | 7.94328 | 42.42444 | -6.01598 | 42.1908 | -4.44633 | 20 | 7.94328 | 39.66508 | -3.53535 | 39.5896 | -2.44592 | 20 | 7.94328 | 35.64282 | -1.41174 | 35.632 | -0.87813 | 20 | 7.94328 | 35.89101 | -2.82483 | 35.8474 | -1.7688 | 20 | 7.94328 | 32.97865 | -2.32942 | 32.9514 | -1.34041
19 | 6.30957 | 54.31416 | -39.88722 | 41.6757 | -34.8305 | 19 | 6.30957 | 51.41003 | -38.4452 | 40.2645 | -31.965 | 19 | 6.30957 | 52.52108 | -38.654 | 41.0154 | -32.8055 | 19 | 6.30957 | 60.77188 | -43.34578 | 44.1948 | -41.7138 | 19 | 6.30957 | 64.8507 | -43.17266 | 47.2953 | -44.3708 | 19 | 6.30957 | 64.24842 | -31.59218 | 54.7267 | -33.6578 | 19 | 6.30957 | 56.31392 | -18.71689 | 53.3358 | -18.0707 | 19 | 6.30957 | 50.19183 | -11.40812 | 49.2002 | -9.92776 | 19 | 6.30957 | 46.64292 | -7.63974 | 46.2289 | -6.20089 | 19 | 6.30957 | 42.998 | -5.43348 | 42.8048 | -4.07148 | 19 | 6.30957 | 39.9201 | -3.17812 | 39.8587 | -2.21318 | 19 | 6.30957 | 35.74373 | -1.50523 | 35.7314 | -0.93892 | 19 | 6.30957 | 36.08467 | -2.46418 | 36.0513 | -1.55145 | 19 | 6.30957 | 33.12327 | -2.02421 | 33.1026 | -1.16997
18 | 5.01187 | 60.47653 | -43.72638 | 43.7033 | -41.8023 | 18 | 5.01187 | 56.78423 | -42.64158 | 41.7708 | -38.4662 | 18 | 5.01187 | 58.35623 | -42.40898 | 43.0873 | -39.3565 | 18 | 5.01187 | 68.62944 | -46.93052 | 46.866 | -50.1356 | 18 | 5.01187 | 74.21256 | -45.29687 | 52.2036 | -52.7474 | 18 | 5.01187 | 71.07783 | -31.32416 | 60.7175 | -36.9519 | 18 | 5.01187 | 59.45745 | -17.77281 | 56.6198 | -18.149 | 18 | 5.01187 | 51.70249 | -10.49772 | 50.8371 | -9.42001 | 18 | 5.01187 | 47.49788 | -6.85132 | 47.1587 | -5.66618 | 18 | 5.01187 | 43.49616 | -4.8999 | 43.3372 | -3.71523 | 18 | 5.01187 | 40.14295 | -2.88148 | 40.0922 | -2.01799 | 18 | 5.01187 | 35.85374 | -1.6206 | 35.8394 | -1.01398 | 18 | 5.01187 | 36.24735 | -2.14308 | 36.222 | -1.35547 | 18 | 5.01187 | 33.24415 | -1.75254 | 33.2286 | -1.0167
17 | 3.98107 | 68.20492 | -47.51524 | 46.0652 | -50.2982 | 17 | 3.98107 | 63.60903 | -46.93031 | 43.4378 | -46.4679 | 17 | 3.98107 | 65.6512 | -46.07403 | 45.5441 | -47.2844 | 17 | 3.98107 | 78.47944 | -50.31275 | 50.1167 | -60.3932 | 17 | 3.98107 | 85.58951 | -46.76073 | 58.6328 | -62.3519 | 17 | 3.98107 | 78.40121 | -30.46004 | 67.5805 | -39.7445 | 17 | 3.98107 | 62.48082 | -16.64771 | 59.8619 | -17.8999 | 17 | 3.98107 | 53.06673 | -9.57269 | 52.3278 | -8.82493 | 17 | 3.98107 | 48.23992 | -6.09424 | 47.9673 | -5.12135 | 17 | 3.98107 | 43.92928 | -4.42392 | 43.7984 | -3.3885 | 17 | 3.98107 | 40.3417 | -2.64271 | 40.2988 | -1.86006 | 17 | 3.98107 | 35.97445 | -1.75867 | 35.9575 | -1.10405 | 17 | 3.98107 | 36.38387 | -1.85993 | 36.3647 | -1.18088 | 17 | 3.98107 | 33.34522 | -1.51269 | 33.3336 | -0.88026
16 | 3.16228 | 77.88347 | -51.1658 | 48.8383 | -60.6684 | 16 | 3.16228 | 72.28798 | -51.20979 | 45.2863 | -56.3445 | 16 | 3.16228 | 74.73564 | -49.56541 | 48.472 | -56.8848 | 16 | 3.16228 | 90.79982 | -53.39388 | 54.1449 | -72.8899 | 16 | 3.16228 | 99.19218 | -47.48509 | 67.0323 | -73.1147 | 16 | 3.16228 | 85.98593 | -29.07179 | 75.1527 | -41.781 | 16 | 3.16228 | 65.31838 | -15.40874 | 62.9705 | -17.3553 | 16 | 3.16228 | 54.28142 | -8.66612 | 53.6617 | -8.17892 | 16 | 3.16228 | 48.87736 | -5.38309 | 48.6618 | -4.5854 | 16 | 3.16228 | 44.30797 | -4.00995 | 44.1995 | -3.09844 | 16 | 3.16228 | 40.5229 | -2.45844 | 40.4856 | -1.73822 | 16 | 3.16228 | 36.10768 | -1.92053 | 36.0874 | -1.21009 | 16 | 3.16228 | 36.49875 | -1.61234 | 36.4843 | -1.02696 | 16 | 3.16228 | 33.42954 | -1.30234 | 33.4209 | -0.75979
15 | 2.51189 | 89.98097 | -54.59858 | 52.1261 | -73.3447 | 15 | 2.51189 | 83.32554 | -55.37618 | 47.3444 | -68.5686 | 15 | 2.51189 | 86.00309 | -52.81396 | 51.9807 | -68.5167 | 15 | 2.51189 | 106.1683 | -56.08494 | 59.238 | -88.1054 | 15 | 2.51189 | 115.1474 | -47.42368 | 77.9055 | -84.7919 | 15 | 2.51189 | 93.56108 | -27.2702 | 83.1623 | -42.8685 | 15 | 2.51189 | 67.9248 | -14.12096 | 65.8723 | -16.5716 | 15 | 2.51189 | 55.35177 | -7.80343 | 54.8392 | -7.51538 | 15 | 2.51189 | 49.42078 | -4.7268 | 49.2527 | -4.0725 | 15 | 2.51189 | 44.64251 | -3.65924 | 44.5515 | -2.84919 | 15 | 2.51189 | 40.6923 | -2.3251 | 40.6588 | -1.65087 | 15 | 2.51189 | 36.25553 | -2.10758 | 36.231 | -1.33333 | 15 | 2.51189 | 36.59548 | -1.39738 | 36.5846 | -0.89243 | 15 | 2.51189 | 33.50009 | -1.11886 | 33.4937 | -0.65414
14 | 1.99526 | 105.0703 | -57.74804 | 56.0701 | -88.859 | 14 | 1.99526 | 97.35123 | -59.33393 | 49.6524 | -83.7371 | 14 | 1.99526 | 99.92566 | -55.76821 | 56.2124 | -82.6154 | 14 | 1.99526 | 125.277 | -58.30779 | 65.815 | -106.596 | 14 | 1.99526 | 133.4353 | -46.56608 | 91.7391 | -96.8964 | 14 | 1.99526 | 100.8581 | -25.19053 | 91.2662 | -42.9282 | 14 | 1.99526 | 70.27646 | -12.84093 | 68.5189 | -15.6186 | 14 | 1.99526 | 56.28829 | -7.00269 | 55.8684 | -6.86244 | 14 | 1.99526 | 49.88132 | -4.12981 | 49.7518 | -3.59227 | 14 | 1.99526 | 44.94236 | -3.37102 | 44.8646 | -2.64268 | 14 | 1.99526 | 40.8552 | -2.23928 | 40.824 | -1.59633 | 14 | 1.99526 | 36.42009 | -2.32144 | 36.3902 | -1.47522 | 14 | 1.99526 | 36.67741 | -1.21201 | 36.6692 | -0.7758 | 14 | 1.99526 | 33.55911 | -0.95952 | 33.5544 | -0.56198
13 | 1.58489 | 123.853 | -60.56382 | 60.868 | -107.864 | 13 | 1.58489 | 115.1514 | -63.00366 | 52.2711 | -102.604 | 13 | 1.58489 | 117.0702 | -58.39495 | 61.3519 | -99.7064 | 13 | 1.58489 | 148.9459 | -59.99393 | 74.4866 | -128.983 | 13 | 1.58489 | 153.8177 | -44.94284 | 108.874 | -108.657 | 13 | 1.58489 | 107.6529 | -22.97466 | 99.1136 | -42.0195 | 13 | 1.58489 | 72.36964 | -11.6146 | 70.8878 | -14.57 | 13 | 1.58489 | 57.10507 | -6.27536 | 56.7629 | -6.24197 | 13 | 1.58489 | 50.27002 | -3.5931 | 50.1712 | -3.15044 | 13 | 1.58489 | 45.21602 | -3.14324 | 45.148 | -2.4793 | 13 | 1.58489 | 41.01577 | -2.19791 | 40.9856 | -1.57301 | 13 | 1.58489 | 36.60385 | -2.56406 | 36.5672 | -1.63752 | 13 | 1.58489 | 36.74711 | -1.05318 | 36.7409 | -0.67542 | 13 | 1.58489 | 33.60846 | -0.82166 | 33.605 | -0.48195
12 | 1.25893 | 147.19 | -63.01011 | 66.7997 | -131.159 | 12 | 1.25893 | 137.7104 | -66.32562 | 55.296 | -126.121 | 12 | 1.25893 | 138.1207 | -60.67643 | 67.6434 | -120.423 | 12 | 1.25893 | 178.118 | -61.08004 | 86.1356 | -155.906 | 12 | 1.25893 | 175.7841 | -42.63186 | 129.328 | -119.056 | 12 | 1.25893 | 113.7974 | -20.75415 | 106.413 | -40.3251 | 12 | 1.25893 | 74.21647 | -10.47544 | 72.9795 | -13.4936 | 12 | 1.25893 | 57.81756 | -5.62753 | 57.5389 | -5.66965 | 12 | 1.25893 | 50.59727 | -3.11516 | 50.5225 | -2.74961 | 12 | 1.25893 | 45.47121 | -2.97321 | 45.41 | -2.35855 | 12 | 1.25893 | 41.17801 | -2.19849 | 41.1477 | -1.57965 | 12 | 1.25893 | 36.80963 | -2.83756 | 36.7645 | -1.82224 | 12 | 1.25893 | 36.80672 | -0.91799 | 36.802 | -0.58969 | 12 | 1.25893 | 33.64993 | -0.70274 | 33.6474 | -0.41271
11 | 1 | 176.1382 | -65.06133 | 74.2683 | -159.715 | 11 | 1 | 166.2697 | -69.26008 | 58.8805 | -155.495 | 11 | 1 | 163.9062 | -62.6065 | 75.4131 | -145.527 | 11 | 1 | 213.8405 | -61.50636 | 102.015 | -187.938 | 11 | 1 | 198.5591 | -39.76109 | 152.636 | -126.996 | 11 | 1 | 119.2322 | -18.63686 | 112.98 | -38.1029 | 11 | 1 | 75.84013 | -9.44598 | 74.8118 | -12.4467 | 11 | 1 | 58.44156 | -5.06119 | 58.2137 | -5.15569 | 11 | 1 | 50.87237 | -2.69282 | 50.8162 | -2.39005 | 11 | 1 | 45.71466 | -2.85806 | 45.6578 | -2.27942 | 11 | 1 | 41.34557 | -2.23903 | 41.314 | -1.61531 | 11 | 1 | 37.04037 | -3.14439 | 36.9846 | -2.03175 | 11 | 1 | 36.85823 | -0.80374 | 36.8546 | -0.51703 | 11 | 1 | 33.68465 | -0.6004 | 33.6828 | -0.35297
10 | 0.79433 | 211.9921 | -66.69836 | 83.8581 | -194.701 | 10 | 0.79433 | 202.3921 | -71.78206 | 63.2743 | -192.247 | 10 | 0.79433 | 195.4246 | -64.18556 | 85.0992 | -175.923 | 10 | 0.79433 | 257.176 | -61.21385 | 123.841 | -225.395 | 10 | 0.79433 | 221.1881 | -36.5059 | 177.79 | -131.586 | 10 | 0.79433 | 123.9721 | -16.70199 | 118.742 | -35.6288 | 10 | 0.79433 | 77.26934 | -8.53904 | 76.4128 | -11.4732 | 10 | 0.79433 | 58.99221 | -4.57552 | 58.8042 | -4.70599 | 10 | 0.79433 | 51.10356 | -2.32201 | 51.0616 | -2.07049 | 10 | 0.79433 | 45.95237 | -2.79508 | 45.8977 | -2.24082 | 10 | 0.79433 | 41.52178 | -2.31813 | 41.4878 | -1.67947 | 10 | 0.79433 | 37.29976 | -3.48713 | 37.2307 | -2.26873 | 10 | 0.79433 | 36.90312 | -0.70802 | 36.9003 | -0.45601 | 10 | 0.79433 | 33.71395 | -0.51252 | 33.7126 | -0.30157
9 | 0.63096 | 256.3256 | -67.90297 | 96.4236 | -237.498 | 9 | 0.63096 | 248.055 | -73.87667 | 68.8863 | -238.298 | 9 | 0.63096 | 233.8796 | -65.41662 | 97.2979 | -212.68 | 9 | 0.63096 | 309.0461 | -60.14911 | 153.826 | -268.043 | 9 | 0.63096 | 242.7173 | -33.06834 | 203.402 | -132.436 | 9 | 0.63096 | 128.0892 | -14.99935 | 123.725 | -33.1505 | 9 | 0.63096 | 78.53584 | -7.76021 | 77.8166 | -10.6045 | 9 | 0.63096 | 59.48331 | -4.16784 | 59.326 | -4.32315 | 9 | 0.63096 | 51.29769 | -1.99813 | 51.2665 | -1.78859 | 9 | 0.63096 | 46.19003 | -2.78185 | 46.1356 | -2.24176 | 9 | 0.63096 | 41.71016 | -2.43496 | 41.6725 | -1.77207 | 9 | 0.63096 | 37.59166 | -3.8686 | 37.506 | -2.53625 | 9 | 0.63096 | 36.94262 | -0.62865 | 36.9404 | -0.40533 | 9 | 0.63096 | 33.73848 | -0.43719 | 33.7375 | -0.25744
8 | 0.50119 | 311.0378 | -68.6543 | 113.216 | -289.701 | 8 | 0.50119 | 305.7539 | -75.53226 | 76.388 | -296.058 | 8 | 0.50119 | 280.7113 | -66.30162 | 112.824 | -257.04 | 8 | 0.50119 | 369.9432 | -58.27208 | 194.548 | -314.657 | 8 | 0.50119 | 262.3983 | -29.65212 | 228.036 | -129.817 | 8 | 0.50119 | 131.6884 | -13.55372 | 128.021 | -30.8621 | 8 | 0.50119 | 79.67108 | -7.10966 | 79.0585 | -9.86079 | 8 | 0.50119 | 59.92775 | -3.83438 | 59.7936 | -4.00752 | 8 | 0.50119 | 51.46089 | -1.71646 | 51.4378 | -1.54143 | 8 | 0.50119 | 46.43289 | -2.81644 | 46.3768 | -2.28154 | 8 | 0.50119 | 41.91409 | -2.58926 | 41.8713 | -1.8935 | 8 | 0.50119 | 37.92043 | -4.29176 | 37.8141 | -2.83779 | 8 | 0.50119 | 36.97799 | -0.56374 | 36.9762 | -0.36382 | 8 | 0.50119 | 33.75921 | -0.3727 | 33.7585 | -0.2196
7 | 0.39811 | 378.3741 | -68.92507 | 136.059 | -353.065 | 7 | 0.39811 | 378.6372 | -76.73506 | 86.8799 | -368.535 | 7 | 0.39811 | 337.6321 | -66.8394 | 132.794 | -310.421 | 7 | 0.39811 | 439.5278 | -55.57594 | 248.471 | -362.556 | 7 | 0.39811 | 279.8214 | -26.43465 | 250.564 | -124.57 | 7 | 0.39811 | 134.8842 | -12.37168 | 131.752 | -28.8993 | 7 | 0.39811 | 80.70509 | -6.58415 | 80.1728 | -9.25383 | 7 | 0.39811 | 60.33665 | -3.57093 | 60.2195 | -3.75802 | 7 | 0.39811 | 51.59814 | -1.47237 | 51.5811 | -1.32581 | 7 | 0.39811 | 46.68568 | -2.8974 | 46.626 | -2.35985 | 7 | 0.39811 | 42.13694 | -2.78127 | 42.0873 | -2.04462 | 7 | 0.39811 | 38.29125 | -4.75973 | 38.1592 | -3.17731 | 7 | 0.39811 | 37.01008 | -0.51165 | 37.0086 | -0.33049 | 7 | 0.39811 | 33.77672 | -0.31756 | 33.7762 | -0.18721
6 | 0.31623 | 460.9163 | -68.67924 | 167.584 | -429.371 | 6 | 0.31623 | 470.6447 | -77.46373 | 102.157 | -459.424 | 6 | 0.31623 | 406.6504 | -67.02249 | 158.744 | -374.386 | 6 | 0.31623 | 516.1841 | -52.11073 | 317.008 | -407.372 | 6 | 0.31623 | 294.9406 | -23.54634 | 270.383 | -117.826 | 6 | 0.31623 | 137.7918 | -11.44689 | 135.051 | -27.3461 | 6 | 0.31623 | 81.66555 | -6.17844 | 81.1912 | -8.78927 | 6 | 0.31623 | 60.7204 | -3.37326 | 60.6152 | -3.57282 | 6 | 0.31623 | 51.71373 | -1.26146 | 51.7012 | -1.13847 | 6 | 0.31623 | 46.95338 | -3.02385 | 46.888 | -2.47687 | 6 | 0.31623 | 42.38234 | -3.0117 | 42.3238 | -2.22676 | 6 | 0.31623 | 38.70988 | -5.27562 | 38.5459 | -3.55925 | 6 | 0.31623 | 37.03975 | -0.47099 | 37.0385 | -0.30448 | 6 | 0.31623 | 33.79148 | -0.27047 | 33.7911 | -0.15951
5 | 0.25119 | 561.4893 | -67.87157 | 211.504 | -520.131 | 5 | 0.25119 | 586.6615 | -77.68488 | 125.128 | -573.162 | 5 | 0.25119 | 490.076 | -66.83707 | 192.77 | -450.571 | 5 | 0.25119 | 596.7976 | -48.00717 | 399.28 | -443.557 | 5 | 0.25119 | 308.0018 | -21.06657 | 287.416 | -110.712 | 5 | 0.25119 | 140.5173 | -10.76583 | 138.044 | -26.248 | 5 | 0.25119 | 82.57771 | -5.88634 | 82.1423 | -8.46879 | 5 | 0.25119 | 61.08819 | -3.23738 | 60.9907 | -3.44983 | 5 | 0.25119 | 51.811 | -1.07966 | 51.8018 | -0.97625 | 5 | 0.25119 | 47.24085 | -3.19544 | 47.1674 | -2.6333 | 5 | 0.25119 | 42.65445 | -3.28173 | 42.5845 | -2.44178 | 5 | 0.25119 | 39.18294 | -5.84259 | 38.9794 | -3.98866 | 5 | 0.25119 | 37.0676 | -0.4406 | 37.0665 | -0.28504 | 5 | 0.25119 | 33.80387 | -0.23027 | 33.8036 | -0.13586
4 | 0.19953 | 682.925 | -66.44992 | 272.863 | -626.045 | 4 | 0.19953 | 732.6176 | -77.34963 | 160.444 | -714.833 | 4 | 0.19953 | 590.495 | -66.26208 | 237.706 | -540.537 | 4 | 0.19953 | 677.0652 | -43.48473 | 491.25 | -465.93 | 4 | 0.19953 | 319.4173 | -19.02806 | 301.964 | -104.14 | 4 | 0.19953 | 143.156 | -10.31134 | 140.844 | -25.6245 | 4 | 0.19953 | 83.4649 | -5.7015 | 83.052 | -8.29189 | 4 | 0.19953 | 61.44832 | -3.15976 | 61.3549 | -3.38705 | 4 | 0.19953 | 51.89314 | -0.92328 | 51.8864 | -0.83618 | 4 | 0.19953 | 47.55291 | -3.41235 | 47.4686 | -2.83042 | 4 | 0.19953 | 42.95753 | -3.59292 | 42.8731 | -2.69203 | 4 | 0.19953 | 39.71787 | -6.4637 | 39.4654 | -4.47119 | 4 | 0.19953 | 37.09439 | -0.41952 | 37.0934 | -0.2716 | 4 | 0.19953 | 33.8144 | -0.19599 | 33.8142 | -0.11567
3 | 0.15849 | 827.5794 | -64.36125 | 358.09 | -746.096 | 3 | 0.15849 | 915.4588 | -76.39143 | 215.396 | -889.758 | 3 | 0.15849 | 710.6669 | -65.26959 | 297.307 | -645.489 | 3 | 0.15849 | 752.4914 | -38.82844 | 586.211 | -471.805 | 3 | 0.15849 | 329.6631 | -17.42949 | 314.527 | -98.7446 | 3 | 0.15849 | 145.7948 | -10.06505 | 143.551 | -25.48 | 3 | 0.15849 | 84.34854 | -5.61791 | 83.9434 | -8.25722 | 3 | 0.15849 | 61.80864 | -3.13743 | 61.716 | -3.38286 | 3 | 0.15849 | 51.96243 | -0.78898 | 51.9575 | -0.71552 | 3 | 0.15849 | 47.8951 | -3.67522 | 47.7966 | -3.07011 | 3 | 0.15849 | 43.2963 | -3.94721 | 43.1936 | -2.9804 | 3 | 0.15849 | 40.32315 | -7.14184 | 40.0103 | -5.01322 | 3 | 0.15849 | 37.12074 | -0.40697 | 37.1198 | -0.26366 | 3 | 0.15849 | 33.82334 | -0.16678 | 33.8232 | -0.09845
2 | 0.12589 | 996.5389 | -61.56411 | 474.527 | -876.307 | 2 | 0.12589 | 1142.807 | -74.72599 | 301.056 | -1102.44 | 2 | 0.12589 | 853.3174 | -63.82721 | 376.381 | -765.825 | 2 | 0.12589 | 819.6793 | -34.33617 | 676.844 | -462.338 | 2 | 0.12589 | 339.2081 | -16.24737 | 325.661 | -94.9053 | 2 | 0.12589 | 148.5084 | -10.00928 | 146.248 | -25.8119 | 2 | 0.12589 | 85.24845 | -5.6302 | 84.8372 | -8.36351 | 2 | 0.12589 | 62.17642 | -3.16803 | 62.0814 | -3.43614 | 2 | 0.12589 | 52.021 | -0.67383 | 52.0174 | -0.61178 | 2 | 0.12589 | 48.27282 | -3.98516 | 48.1561 | -3.35487 | 2 | 0.12589 | 43.67623 | -4.34676 | 43.5506 | -3.31033 | 2 | 0.12589 | 41.00868 | -7.87951 | 40.6215 | -5.62189 | 2 | 0.12589 | 37.14702 | -0.40236 | 37.1461 | -0.26087 | 2 | 0.12589 | 33.8309 | -0.14189 | 33.8308 | -0.08378
1 | 0.1 | 1188.54 | -58.04745 | 628.995 | -1008.46 | 1 | 0.1 | 1421.99 | -72.25694 | 433.35 | -1354.35 | 1 | 0.1 | 1020.796 | -61.90152 | 480.783 | -900.484 | 1 | 0.1 | 877.202 | -30.25858 | 757.692 | -442.025 | 1 | 0.1 | 348.4753 | -15.44662 | 335.888 | -92.8131 | 1 | 0.1 | 151.3705 | -10.12743 | 149.012 | -26.6167 | 1 | 0.1 | 86.18399 | -5.73379 | 85.7528 | -8.61034 | 1 | 0.1 | 62.5587 | -3.24982 | 62.4581 | -3.54643 | 1 | 0.1 | 52.07052 | -0.5752 | 52.0679 | -0.52273 | 1 | 0.1 | 48.69226 | -4.34369 | 48.5524 | -3.68791 | 1 | 0.1 | 44.10309 | -4.79408 | 43.9488 | -3.68591 | 1 | 0.1 | 41.78557 | -8.6789 | 41.3071 | -6.30531 | 1 | 0.1 | 37.17393 | -0.40526 | 37.173 | -0.26294 | 1 | 0.1 | 33.83728 | -0.12069 | 33.8372 | -0.07128
Par | Value | Error% | Min | Max | Unit | Par | Value | Error% | Min | Max | Unit | Par | Value | Error% | Min | Max | Unit | Par | Value | Error% | Min | Max | Unit | Par | Value | Error% | Min | Max | Unit | Par | Value | Error% | Min | Max | Unit | Par | Value | Error% | Min | Max | Unit | Par | Value | Error% | Min | Max | Unit | Par | Value | Error% | Min | Max | Unit | Par | Value | Error% | Min | Max | Unit | Par | Value | Error% | Min | Max | Unit | Par | Value | Error% | Min | Max | Unit | Par | Value | Error% | Min | Max | Unit | Par | Value | Error% | Min | Max | Unit
R1 | 2.615 | 25.05 | 0.0001 | 10000000000000 | Ohm | R1 | 2.492 | 27.61 | 0.0001 | 10000000000000 | Ohm | R1 | 2.481 | 26.71 | 0.0001 | 10000000000000 | Ohm | R1 | 2.789 | 25.24 | 0.0001 | 10000000000000 | Ohm | R1 | 2.444 | 30.22 | 0.0001 | 10000000000000 | Ohm | R1 | 2.275 | 31.77 | 0.0001 | 10000000000000 | Ohm | R1 | 2.569 | 26.71 | 0.0001 | 10000000000000 | Ohm | R1 | 2.538 | 27.61 | 0.0001 | 10000000000000 | Ohm | R1 | 2.6 | 28.04 | 0.0001 | 10000000000000 | Ohm | R1 | 2.765 | 24.33 | 0.0001 | 10000000000000 | Ohm | R1 | 2.925 | 22.83 | 0.0001 | 10000000000000 | Ohm | R1 | 0.0001004 | -1 | 0.0001 | 10000000000000 | Ohm | R1 | 3.026 | 22.17 | 0.0001 | 10000000000000 | Ohm | R1 | 2.619 | 23.53 | 0.0001 | 10000000000000 | Ohm
R2 | 2394 | 118.16 | 0.0001 | 10000000000000 | Ohm | R2 | 4393 | 144.6 | 0.0001 | 10000000000000 | Ohm | R2 | 25.69 | 18.23 | 0.0001 | 10000000000000 | Ohm | R2 | 24 | 17.85 | 0.0001 | 10000000000000 | Ohm | R2 | 25.81 | 17.34 | 0.0001 | 10000000000000 | Ohm | R2 | 103.2 | 52.65 | 0.0001 | 10000000000000 | Ohm | R2 | 53.53 | 50.55 | 0.0001 | 10000000000000 | Ohm | R2 | 33.65 | 56.41 | 0.0001 | 10000000000000 | Ohm | R2 | 24.01 | 27.63 | 0.0001 | 10000000000000 | Ohm | R2 | 24.41 | 24.03 | 0.0001 | 10000000000000 | Ohm | R2 | 23.48 | 25.46 | 0.0001 | 10000000000000 | Ohm | R2 | 33.52 | -1 | 0.0001 | 10000000000000 | Ohm | R2 | 21.82 | 31.37 | 0.0001 | 10000000000000 | Ohm | R2 | 21.18 | 28.65 | 0.0001 | 10000000000000 | Ohm
R3 | 24.46 | 17.11 | 0.0001 | 10000000000000 | Ohm | R3 | 24.39 | 15.71 | 0.0001 | 10000000000000 | Ohm | R3 | 3466 | 184.17 | 0.0001 | 10000000000000 | Ohm | R3 | 798.5 | 62.51 | 0.0001 | 10000000000000 | Ohm | R3 | 267.8 | 88.62 | 0.0001 | 10000000000000 | Ohm | R3 | 26.23 | 16.8 | 0.0001 | 10000000000000 | Ohm | R3 | 24.73 | 18.79 | 0.0001 | 10000000000000 | Ohm | R3 | 24.26 | 23.31 | 0.0001 | 10000000000000 | Ohm | R3 | 24.33 | 64.47 | 0.0001 | 10000000000000 | Ohm | R3 | 18.04 | 67.55 | 0.0001 | 10000000000000 | Ohm | R3 | 13.98 | 70.68 | 0.0001 | 10000000000000 | Ohm | R3 | 1.497 | -1 | 0.0001 | 10000000000000 | Ohm | R3 | 12.2 | 89.07 | 0.0001 | 10000000000000 | Ohm | R3 | 10.07 | 100.2 | 0.0001 | 10000000000000 | Ohm
W1 | 0.00854 | 108.61 | 1e-12 | 1000000 | Ohm/Hz^(1/2) | W1 | 0.00779 | 70.68 | 1e-12 | 1000000 | Ohm/Hz^(1/2) | W1 | 0.01315 | 220.36 | 1e-12 | 1000000 | Ohm/Hz^(1/2) | W1 | 0.00736 | 104.67 | 1e-12 | 1000000 | Ohm/Hz^(1/2) | W1 | 0.01676 | 303.09 | 1e-12 | 1000000 | Ohm/Hz^(1/2) | W1 | 0.04513 | 235.76 | 1e-12 | 1000000 | Ohm/Hz^(1/2) | W1 | 0.1447 | 367.48 | 1e-12 | 1000000 | Ohm/Hz^(1/2) | W1 | 0.3493 | 608.93 | 1e-12 | 1000000 | Ohm/Hz^(1/2) | W1 | 0.2735 | 396.62 | 1e-12 | 1000000 | Ohm/Hz^(1/2) | W1 | 0.2584 | 298.91 | 1e-12 | 1000000 | Ohm/Hz^(1/2) | W1 | 0.2477 | 227.61 | 1e-12 | 1000000 | Ohm/Hz^(1/2) | W1 | 0.1417 | -1 | 1e-12 | 1000000 | Ohm/Hz^(1/2) | W1 | 5.251 | 1000 | 1e-12 | 1000000 | Ohm/Hz^(1/2) | W1 | 23960 | 1000 | 1e-12 | 1000000 | Ohm/Hz^(1/2)
Q1 | 0.00133 | 22.02 | 1e-13 | 100 | s^N/Ohm | Q1 | 0.00124 | 18.01 | 1e-13 | 100 | s^N/Ohm | Q1 | 1.723e-06 | 206.76 | 1e-13 | 100 | s^N/Ohm | Q1 | 1.896e-06 | 196.74 | 1e-13 | 100 | s^N/Ohm | Q1 | 4.12e-06 | 202.4 | 1e-13 | 100 | s^N/Ohm | Q1 | 0.00102 | 78.26 | 1e-13 | 100 | s^N/Ohm | Q1 | 0.00137 | 119.82 | 1e-13 | 100 | s^N/Ohm | Q1 | 0.00141 | 183.71 | 1e-13 | 100 | s^N/Ohm | Q1 | 1.907e-06 | 242.87 | 1e-13 | 100 | s^N/Ohm | Q1 | 1.254e-06 | 220.96 | 1e-13 | 100 | s^N/Ohm | Q1 | 7.215e-07 | 228.45 | 1e-13 | 100 | s^N/Ohm | Q1 | 1.116e-05 | -1 | 1e-13 | 100 | s^N/Ohm | Q1 | 6.916e-07 | 257.14 | 1e-13 | 100 | s^N/Ohm | Q1 | 3.098e-07 | 250.23 | 1e-13 | 100 | s^N/Ohm
N1 | 0.9629 | 19.95 | 0.7 | 1.1 |  | N1 | 1.04 | 15.23 | 0.7 | 1.1 |  | N1 | 0.8488 | 18.5 | 0.7 | 1.1 |  | N1 | 0.835 | 17.92 | 0.7 | 1.1 |  | N1 | 0.785 | 19.74 | 0.7 | 1.1 |  | N1 | 0.8225 | 27.68 | 0.7 | 1.1 |  | N1 | 0.7306 | 39.22 | 0.7 | 1.1 |  | N1 | 0.701 | 56.97 | 0.7 | 1.1 |  | N1 | 0.8419 | 21.86 | 0.7 | 1.1 |  | N1 | 0.8704 | 19.22 | 0.7 | 1.1 |  | N1 | 0.9073 | 18.91 | 0.7 | 1.1 |  | N1 | 0.7 | -1 | 0.7 | 1.1 |  | N1 | 0.9208 | 21.31 | 0.7 | 1.1 |  | N1 | 0.9711 | 19.37 | 0.7 | 1.1
Q2 | 9.808e-07 | 215.29 | 1e-13 | 100 | s^N/Ohm | Q2 | 1.259e-06 | 204.99 | 1e-13 | 100 | s^N/Ohm | Q2 | 0.00152 | 25.23 | 1e-13 | 100 | s^N/Ohm | Q2 | 0.00106 | 25.31 | 1e-13 | 100 | s^N/Ohm | Q2 | 0.0009171 | 42.77 | 1e-13 | 100 | s^N/Ohm | Q2 | 5.357e-06 | 193.23 | 1e-13 | 100 | s^N/Ohm | Q2 | 2.782e-06 | 198.44 | 1e-13 | 100 | s^N/Ohm | Q2 | 2.312e-06 | 221.19 | 1e-13 | 100 | s^N/Ohm | Q2 | 0.00118 | 257.35 | 1e-13 | 100 | s^N/Ohm | Q2 | 0.00113 | 305.08 | 1e-13 | 100 | s^N/Ohm | Q2 | 0.0006618 | 392.99 | 1e-13 | 100 | s^N/Ohm | Q2 | 1e-13 | -1 | 1e-13 | 100 | s^N/Ohm | Q2 | 0.0009736 | 450.45 | 1e-13 | 100 | s^N/Ohm | Q2 | 0.0011 | 533.84 | 1e-13 | 100 | s^N/Ohm
N2 | 0.8857 | 18.19 | 0.7 | 1.1 |  | N2 | 0.8568 | 17.7 | 0.7 | 1.1 |  | N2 | 0.8925 | 24.27 | 0.7 | 1.1 |  | N2 | 0.9696 | 20.18 | 0.7 | 1.1 |  | N2 | 0.891 | 28.52 | 0.7 | 1.1 |  | N2 | 0.7697 | 19.4 | 0.7 | 1.1 |  | N2 | 0.8125 | 18.54 | 0.7 | 1.1 |  | N2 | 0.8264 | 20.23 | 0.7 | 1.1 |  | N2 | 0.7017 | 74.19 | 0.7 | 1.1 |  | N2 | 0.7253 | 81.87 | 0.7 | 1.1 |  | N2 | 0.7616 | 90.9 | 0.7 | 1.1 |  | N2 | 0.9289 | -1 | 0.7 | 1.1 |  | N2 | 0.7104 | 114.47 | 0.7 | 1.1 |  | N2 | 0.7075 | 131.18 | 0.7 | 1.1
R1(Q1R2)(Q2R3)W1 | [5 empty] | R1(Q1R2)(Q2R3)W1 | [5 empty] | R1(Q1R2)(Q2R3)W1 | [5 empty] | R1(Q1R2)(Q2R3)W1 | [5 empty] | R1(Q1R2)(Q2R3)W1 | [5 empty] | R1(Q1R2)(Q2R3)W1 | [5 empty] | R1(Q1R2)(Q2R3)W1 | [5 empty] | R1(Q1R2)(Q2R3)W1 | [5 empty] | R1(Q1R2)(Q2R3)W1 | [5 empty] | R1(Q1R2)(Q2R3)W1 | [5 empty] | R1(Q1R2)(Q2R3)W1 | [5 empty] | R1(Q1R2)(Q2R3)W1 | [5 empty] | R1(Q1R2)(Q2R3)W1 | [5 empty] | R1(Q1R2)(Q2R3)W1
0.192 | [5 empty] | 0.178 | [5 empty] | 0.193 | [5 empty] | 0.164 | [5 empty] | 0.197 | [5 empty] | 0.197 | [5 empty] | 0.173 | [5 empty] | 0.188 | [5 empty] | 0.201 | [5 empty] | 0.177 | [5 empty] | 0.177 | [5 empty] | 0.199 | [5 empty] | 0.19 | [5 empty] | 0.207

## Cu Ncbs-Ag 3 min PotentialScan
Cu Ncbs-Ag 3 min 0V | Cu Ncbs-Ag 3 min 0V | Cu Ncbs-Ag 3 min 0V | Cu Ncbs-Ag 3 min 0V | Cu Ncbs-Ag 3 min 0V | Cu Ncbs-Ag 3 min 0V | Cu Ncbs-Ag 3 min -0.1 V | Cu Ncbs-Ag 3 min -0.1 V | Cu Ncbs-Ag 3 min -0.1 V | Cu Ncbs-Ag 3 min -0.1 V | Cu Ncbs-Ag 3 min -0.1 V | Cu Ncbs-Ag 3 min -0.1 V | Cu Ncbs-Ag 3 min -0.2 V | Cu Ncbs-Ag 3 min -0.2 V | Cu Ncbs-Ag 3 min -0.2 V | Cu Ncbs-Ag 3 min -0.2 V | Cu Ncbs-Ag 3 min -0.2 V | Cu Ncbs-Ag 3 min -0.2 V | Cu Ncbs-Ag 3 min -0.3 V | Cu Ncbs-Ag 3 min -0.3 V | Cu Ncbs-Ag 3 min -0.3 V | Cu Ncbs-Ag 3 min -0.3 V | Cu Ncbs-Ag 3 min -0.3 V | Cu Ncbs-Ag 3 min -0.3 V | Cu Ncbs-Ag 3 min -0.4 V | Cu Ncbs-Ag 3 min -0.4 V | Cu Ncbs-Ag 3 min -0.4 V | Cu Ncbs-Ag 3 min -0.4 V | Cu Ncbs-Ag 3 min -0.4 V | Cu Ncbs-Ag 3 min -0.4 V | Cu Ncbs-Ag 3 min -0.5 V | Cu Ncbs-Ag 3 min -0.5 V | Cu Ncbs-Ag 3 min -0.5 V | Cu Ncbs-Ag 3 min -0.5 V | Cu Ncbs-Ag 3 min -0.5 V | Cu Ncbs-Ag 3 min -0.5 V | Cu Ncbs-Ag 3 min -0.6 V | Cu Ncbs-Ag 3 min -0.6 V | Cu Ncbs-Ag 3 min -0.6 V | Cu Ncbs-Ag 3 min -0.6 V | Cu Ncbs-Ag 3 min -0.6 V | Cu Ncbs-Ag 3 min -0.6 V | Cu Ncbs-Ag 3 min -0.7 V | Cu Ncbs-Ag 3 min -0.7 V | Cu Ncbs-Ag 3 min -0.7 V | Cu Ncbs-Ag 3 min -0.7 V | Cu Ncbs-Ag 3 min -0.7 V | Cu Ncbs-Ag 3 min -0.7 V | Cu Ncbs-Ag 3 min -0.8 V | Cu Ncbs-Ag 3 min -0.8 V | Cu Ncbs-Ag 3 min -0.8 V | Cu Ncbs-Ag 3 min -0.8 V | Cu Ncbs-Ag 3 min -0.8 V | Cu Ncbs-Ag 3 min -0.8 V | Cu Ncbs-Ag 3 min -0.9 V | Cu Ncbs-Ag 3 min -0.9 V | Cu Ncbs-Ag 3 min -0.9 V | Cu Ncbs-Ag 3 min -0.9 V | Cu Ncbs-Ag 3 min -0.9 V | Cu Ncbs-Ag 3 min -0.9 V | Cu Ncbs-Ag 3 min -1.0 V | Cu Ncbs-Ag 3 min -1.0 V | Cu Ncbs-Ag 3 min -1.0 V | Cu Ncbs-Ag 3 min -1.0 V | Cu Ncbs-Ag 3 min -1.0 V | Cu Ncbs-Ag 3 min -1.0 V | Cu Ncbs-Ag 3 min -1.1 V | Cu Ncbs-Ag 3 min -1.1 V | Cu Ncbs-Ag 3 min -1.1 V | Cu Ncbs-Ag 3 min -1.1 V | Cu Ncbs-Ag 3 min -1.1 V | Cu Ncbs-Ag 3 min -1.1 V | Cu Ncbs-Ag 3 min -1.2 V | Cu Ncbs-Ag 3 min -1.2 V | Cu Ncbs-Ag 3 min -1.2 V | Cu Ncbs-Ag 3 min -1.2 V | Cu Ncbs-Ag 3 min -1.2 V | Cu Ncbs-Ag 3 min -1.2 V | Cu Ncbs-Ag 3 min -1.3 V | Cu Ncbs-Ag 3 min -1.3 V | Cu Ncbs-Ag 3 min -1.3 V | Cu Ncbs-Ag 3 min -1.3 V | Cu Ncbs-Ag 3 min -1.3 V | Cu Ncbs-Ag 3 min -1.3 V
index | Freq /Hz | ¦Z¦-model /ohm | phase-model /degrees | Z1-model /ohm | Z2-model /ohm | index | Freq /Hz | ¦Z¦-model /ohm | phase-model /degrees | Z1-model /ohm | Z2-model /ohm | index | Freq /Hz | ¦Z¦-model /ohm | phase-model /degrees | Z1-model /ohm | Z2-model /ohm | index | Freq /Hz | ¦Z¦-model /ohm | phase-model /degrees | Z1-model /ohm | Z2-model /ohm | index | Freq /Hz | ¦Z¦-model /ohm | phase-model /degrees | Z1-model /ohm | Z2-model /ohm | index | Freq /Hz | ¦Z¦-model /ohm | phase-model /degrees | Z1-model /ohm | Z2-model /ohm | index | Freq /Hz | ¦Z¦-model /ohm | phase-model /degrees | Z1-model /ohm | Z2-model /ohm | index | Freq /Hz | ¦Z¦-model /ohm | phase-model /degrees | Z1-model /ohm | Z2-model /ohm | index | Freq /Hz | ¦Z¦-model /ohm | phase-model /degrees | Z1-model /ohm | Z2-model /ohm | index | Freq /Hz | ¦Z¦-model /ohm | phase-model /degrees | Z1-model /ohm | Z2-model /ohm | index | Freq /Hz | ¦Z¦-model /ohm | phase-model /degrees | Z1-model /ohm | Z2-model /ohm | index | Freq /Hz | ¦Z¦-model /ohm | phase-model /degrees | Z1-model /ohm | Z2-model /ohm | index | Freq /Hz | ¦Z¦-model /ohm | phase-model /degrees | Z1-model /ohm | Z2-model /ohm | index | Freq /Hz | ¦Z¦-model /ohm | phase-model /degrees | Z1-model /ohm | Z2-model /ohm
71 | 1000000 | 6.160243 | -0.1865168 | 6.16021 | -0.0200536 | 71 | 1000000 | 4.399856 | -1.136551 | 4.39899 | -0.0872723 | 71 | 1000000 | 0.9847 | -40.85927 | 0.744747 | -0.644194 | 71 | 1000000 | 0.7327654 | -50.8819 | 0.462317 | -0.568514 | 71 | 1000000 | 0.5019649 | -89.47665 | 0.00458496 | -0.501944 | 71 | 1000000 | 0.5136784 | -90.26218 | -0.00235052 | -0.513673 | 71 | 1000000 | 0.5843588 | -89.70371 | 0.0264616 | -0.57654 | 71 | 1000000 | 0.4862979 | -96.03358 | -0.0511154 | -0.483604 | 71 | 1000000 | 0.9196264 | -82.69152 | 0.116987 | -0.912155 | 71 | 1000000 | 0.9133765 | -95.96868 | -0.0949772 | -0.908425 | 71 | 1000000 | 1.217444 | -82.73872 | 0.153878 | -1.20768 | 71 | 1000000 | 1.30409 | -83.69007 | 0.143328 | -1.29619 | 71 | 1000000 | 24.8349 | -0.006585177 | 24.8349 | -0.00285435 | 71 | 1000000 | 0.9676664 | -79.26995 | 0.180162 | -0.950747
70 | 794328 | 6.160132 | -0.2349158 | 6.16008 | -0.0252568 | 70 | 794328 | 4.408696 | -1.300838 | 4.40756 | -0.100086 | 70 | 794328 | 1.106971 | -47.27132 | 0.75111 | -0.813153 | 70 | 794328 | 0.8504374 | -55.53621 | 0.48125 | -0.701172 | 70 | 794328 | 0.6389814 | -89.93877 | 0.000682874 | -0.638981 | 70 | 794328 | 0.6513205 | -90.21414 | -0.00243425 | -0.651316 | 70 | 794328 | 0.7385649 | -89.45084 | 0.0289866 | -0.72966 | 70 | 794328 | 0.6247194 | -95.8256 | -0.0634095 | -0.621493 | 70 | 794328 | 1.161286 | -83.74363 | 0.126554 | -1.15437 | 70 | 794328 | 1.175313 | -95.48091 | -0.112259 | -1.16994 | 70 | 794328 | 1.517549 | -82.41209 | 0.200388 | -1.50426 | 70 | 794328 | 1.635065 | -83.49547 | 0.185223 | -1.62454 | 70 | 794328 | 24.8353 | -0.007388563 | 24.8353 | -0.00320263 | 70 | 794328 | 1.203167 | -79.68451 | 0.215449 | -1.18372
69 | 630957 | 6.159962 | -0.2961321 | 6.15988 | -0.0318375 | 69 | 630957 | 4.418608 | -1.492182 | 4.41711 | -0.115063 | 69 | 630957 | 1.278505 | -53.39652 | 0.762339 | -1.02636 | 69 | 630957 | 1.003302 | -59.74714 | 0.505481 | -0.866663 | 69 | 630957 | 0.81352 | -90.15441 | -0.00219246 | -0.813517 | 69 | 630957 | 0.8258671 | -90.02519 | -0.000363137 | -0.825867 | 69 | 630957 | 0.9334736 | -89.0827 | 0.034849 | -0.923405 | 69 | 630957 | 0.8027452 | -95.50413 | -0.0769973 | -0.799044 | 69 | 630957 | 1.46773 | -84.33816 | 0.144802 | -1.46057 | 69 | 630957 | 1.512558 | -94.82419 | -0.127204 | -1.5072 | 69 | 630957 | 1.890964 | -81.87451 | 0.267272 | -1.87198 | 69 | 630957 | 2.04949 | -83.01983 | 0.249066 | -2.0343 | 69 | 630957 | 24.8357 | -0.008289971 | 24.8357 | -0.00359341 | 69 | 630957 | 1.496417 | -79.77256 | 0.265698 | -1.47264
68 | 501187 | 6.159731 | -0.3736154 | 6.1596 | -0.0401662 | 68 | 501187 | 4.429736 | -1.715818 | 4.42775 | -0.132636 | 68 | 501187 | 1.5128 | -58.88968 | 0.781645 | -1.29522 | 68 | 501187 | 1.200356 | -63.39221 | 0.537616 | -1.07323 | 68 | 501187 | 1.035803 | -90.13521 | -0.00244435 | -1.0358 | 68 | 501187 | 1.047186 | -89.68356 | 0.00578345 | -1.04717 | 68 | 501187 | 1.179774 | -88.57756 | 0.0465506 | -1.16844 | 68 | 501187 | 1.031777 | -95.04498 | -0.0907322 | -1.02778 | 68 | 501187 | 1.855728 | -84.50498 | 0.177703 | -1.8472 | 68 | 501187 | 1.946728 | -93.95587 | -0.134301 | #REF! | 68 | 501187 | 2.354915 | -81.1013 | 0.364277 | -2.32657 | 68 | 501187 | 2.567491 | -82.24015 | 0.346666 | -2.54398 | 68 | 501187 | 24.8361 | -0.009301345 | 24.8361 | -0.00403187 | 68 | 501187 | 1.860989 | -79.5378 | 0.337931 | -1.83005
67 | 398107 | 6.159409 | -0.4717604 | 6.1592 | -0.0507146 | 67 | 398107 | 4.442247 | -1.978109 | 4.4396 | -0.153336 | 67 | 398107 | 1.825509 | -63.51119 | 0.814219 | -1.63387 | 67 | 398107 | 1.452658 | -66.39093 | 0.581781 | -1.33107 | 67 | 398107 | 1.318823 | -89.87911 | 0.00278263 | -1.31882 | 67 | 398107 | 1.32774 | -89.16888 | 0.0192593 | -1.3276 | 67 | 398107 | 1.490875 | -87.90628 | 0.0682235 | -1.47809 | 67 | 398107 | 1.326487 | -94.41522 | -0.102118 | -1.32255 | 67 | 398107 | 2.346194 | -84.25259 | 0.234955 | -2.3344 | 67 | 398107 | 2.505473 | -92.81963 | -0.123249 | -2.50244 | 67 | 398107 | 2.930094 | -80.05769 | 0.5059 | -2.88609 | 67 | 398107 | 3.213369 | -81.11972 | 0.496049 | -3.17485 | 67 | 398107 | 24.8366 | -0.01043609 | 24.8366 | -0.00452384 | 67 | 398107 | 2.313301 | -78.97024 | 0.442578 | -2.27057
66 | 316228 | 6.158973 | -0.5961629 | 6.15864 | -0.064083 | 66 | 316228 | 4.456319 | -2.286836 | 4.45277 | -0.177817 | 66 | 316228 | 2.235168 | -67.13796 | 0.868393 | -2.05958 | 66 | 316228 | 1.773775 | -68.69372 | 0.644507 | -1.65254 | 66 | 316228 | 1.679021 | -89.37026 | 0.0184537 | -1.67892 | 66 | 316228 | 1.683195 | -88.45111 | 0.0454966 | -1.68258 | 66 | 316228 | 1.883528 | -87.03093 | 0.106624 | -1.86883 | 66 | 316228 | 1.705732 | -93.57083 | -0.106237 | -1.70242 | 66 | 316228 | 2.964922 | -83.56804 | 0.33214 | -2.94626 | 66 | 316228 | 3.223725 | -91.34238 | -0.0755216 | -3.22284 | 66 | 316228 | 3.64084 | -78.69828 | 0.713516 | -3.57024 | 66 | 316228 | 4.015584 | -79.60763 | 0.724364 | -3.94971 | 66 | 316228 | 24.8372 | -0.0117092 | 24.8372 | -0.00507583 | 66 | 316228 | 2.87286 | -78.04598 | 0.595046 | -2.81056
65 | 251189 | 6.158403 | -0.7539599 | 6.15787 | -0.0810366 | 65 | 251189 | 4.472178 | -2.651591 | 4.46739 | -0.206894 | 65 | 251189 | 2.764101 | -69.73408 | 0.957423 | -2.59299 | 65 | 251189 | 2.180319 | -70.26916 | 0.73608 | -2.05231 | 65 | 251189 | 2.137098 | -88.57824 | 0.0530253 | -2.13644 | 65 | 251189 | 2.133128 | -87.48914 | 0.0934496 | -2.13108 | 65 | 251189 | 2.378428 | -85.90303 | 0.172687 | -2.36064 | 65 | 251189 | 2.193582 | -92.45426 | -0.0939332 | -2.19157 | 65 | 251189 | 3.743114 | -82.41703 | 0.493948 | -3.71038 | 65 | 251189 | 4.144845 | -89.43059 | 0.0411908 | -4.14464 | 65 | 251189 | 4.514933 | -76.96703 | 1.01817 | -4.39863 | 65 | 251189 | 5.006245 | -77.63946 | 1.07165 | -4.8902 | 65 | 251189 | 24.8378 | -0.0131376 | 24.8378 | -0.00569517 | 65 | 251189 | 3.562328 | -76.72784 | 0.817828 | -3.46718
64 | 199526 | 6.157694 | -0.9542551 | 6.15684 | -0.102551 | 64 | 199526 | 4.490113 | -3.084103 | 4.48361 | -0.241576 | 64 | 199526 | 3.439128 | -71.30843 | 1.10215 | -3.25774 | 64 | 199526 | 2.692245 | -71.08925 | 0.872543 | -2.54693 | 64 | 199526 | 2.718888 | -87.45668 | 0.12065 | -2.71621 | 64 | 199526 | 2.70175 | -86.22898 | 0.177692 | -2.6959 | 64 | 199526 | 3.000808 | -84.4618 | 0.283907 | -2.97708 | 64 | 199526 | 2.820492 | -90.99074 | -0.0487684 | -2.82007 | 64 | 199526 | 4.717281 | -80.74401 | 0.758755 | -4.65586 | 64 | 199526 | 5.320671 | -86.9674 | 0.281486 | -5.31322 | 64 | 199526 | 5.582357 | -74.79855 | 1.46377 | -5.38703 | 64 | 199526 | 6.21883 | -75.13952 | 1.59492 | -6.01083 | 64 | 199526 | 24.8385 | -0.01474023 | 24.8385 | -0.00639009 | 64 | 199526 | 4.40684 | -74.96586 | 1.14311 | -4.256
63 | 158489 | 6.15684 | -1.208674 | 6.15547 | -0.129871 | 63 | 158489 | 4.510485 | -3.598833 | 4.50159 | -0.283124 | 63 | 158489 | 4.291722 | -71.88029 | 1.33474 | -4.07889 | 63 | 158489 | 3.332689 | -71.11919 | 1.07846 | -3.15337 | 63 | 158489 | 3.455986 | -85.94164 | 0.244589 | -3.44732 | 63 | 158489 | 3.41832 | -84.60192 | 0.321578 | -3.40316 | 63 | 158489 | 3.78056 | -82.63277 | 0.467814 | -3.7443 | 63 | 158489 | 3.624122 | -89.08498 | 0.0578749 | -3.62366 | 63 | 158489 | 5.927733 | -78.47425 | 1.18441 | -5.8082 | 63 | 158489 | 6.808884 | -83.81258 | 0.733869 | -6.76922 | 63 | 158489 | 6.872304 | -72.12127 | 2.10982 | -6.54043 | 63 | 158489 | 7.683396 | -72.0272 | 2.37083 | -7.30847 | 63 | 158489 | 24.8393 | -0.0165383 | 24.8393 | -0.00716981 | 63 | 158489 | 5.432329 | -72.70053 | 1.61539 | -5.18659
62 | 125893 | 6.155871 | -1.532049 | 6.15367 | -0.164584 | 62 | 125893 | 4.533724 | -4.213599 | 4.52147 | -0.333115 | 62 | 125893 | 5.356908 | -71.45817 | 1.70348 | -5.07884 | 62 | 125893 | 4.126873 | -70.31282 | 1.39028 | -3.88564 | 62 | 125893 | 4.385936 | -83.95033 | 0.462236 | -4.36151 | 62 | 125893 | 4.317132 | -82.52356 | 0.561739 | -4.28043 | 62 | 125893 | 4.75156 | -80.32731 | 0.766716 | -4.68819 | 62 | 125893 | 4.649406 | -86.61825 | 0.274261 | -4.64131 | 62 | 125893 | 7.414205 | -75.51899 | 1.85399 | -7.17866 | 62 | 125893 | 8.664361 | -79.80985 | 1.53286 | -8.52769 | 62 | 125893 | 8.407634 | -68.86516 | 3.03149 | -7.84209 | 62 | 125893 | 9.417689 | -68.22966 | 3.4929 | -8.746 | 62 | 125893 | 24.8401 | -0.01855561 | 24.8401 | -0.00804463 | 62 | 125893 | 6.66194 | -69.86776 | 2.29296 | -6.2549
61 | 100000 | 6.15487 | -1.943378 | 6.15133 | -0.208723 | 61 | 100000 | 4.560481 | -4.950311 | 4.54347 | -0.393532 | 61 | 100000 | 6.669972 | -70.03258 | 2.2777 | -6.26902 | 61 | 100000 | 5.099101 | -68.61271 | 1.85949 | -4.74796 | 61 | 100000 | 5.550959 | -81.38094 | 0.83189 | -5.48827 | 61 | 100000 | 5.435972 | -79.89386 | 0.953862 | -5.35163 | 61 | 100000 | 5.949111 | -77.44478 | 1.24329 | -5.82783 | 61 | 100000 | 5.946063 | -83.44824 | 0.67845 | -5.90723 | 61 | 100000 | 9.206826 | -71.78731 | 2.87755 | -8.74559 | 61 | 100000 | 10.91994 | -74.80952 | 2.86134 | -10.5384 | 61 | 100000 | 10.1959 | -64.97509 | 4.31299 | -9.23875 | 61 | 100000 | 11.41395 | -63.70277 | 5.0567 | -10.2327 | 61 | 100000 | 24.8411 | -0.02081894 | 24.8411 | -0.00902624 | 61 | 100000 | 8.10988 | -66.4095 | 3.24555 | -7.43213
60 | 79432.8 | 6.154063 | -2.466857 | 6.14836 | -0.26488 | 60 | 79432.8 | 4.591586 | -5.835789 | 4.56779 | -0.466862 | 60 | 79432.8 | 8.258694 | -67.58194 | 3.14955 | -7.63455 | 60 | 79432.8 | 6.266212 | -65.96294 | 2.5524 | -5.72282 | 60 | 79432.8 | 6.99335 | -78.11765 | 1.43995 | -6.8435 | 60 | 79432.8 | 6.811489 | -76.60284 | 1.57822 | -6.62613 | 60 | 79432.8 | 7.403682 | -73.88123 | 1.98475 | -7.16239 | 60 | 79432.8 | 7.560493 | -79.41791 | 1.38844 | -7.43191 | 60 | 79432.8 | 11.30982 | -67.21039 | 4.38084 | -10.4269 | 60 | 79432.8 | 13.55223 | -68.71871 | 4.91874 | -12.6281 | 60 | 79432.8 | 12.21671 | -60.43168 | 6.02847 | -10.6257 | 60 | 79432.8 | 13.62282 | -58.46251 | 7.1255 | -11.6107 | 60 | 79432.8 | 24.8422 | -0.02335819 | 24.8422 | -0.0101276 | 60 | 79432.8 | 9.771816 | -62.29113 | 4.54369 | -8.6512
59 | 63095.7 | 6.15385 | -3.133419 | 6.14465 | -0.336377 | 59 | 63095.7 | 4.628248 | -6.902817 | 4.5947 | -0.556249 | 59 | 63095.7 | 10.13041 | -64.09196 | 4.42626 | -9.11227 | 59 | 63095.7 | 7.62734 | -62.33188 | 3.54175 | -6.75517 | 59 | 63095.7 | 8.745611 | -74.04305 | 2.4043 | -8.40863 | 59 | 63095.7 | 8.469975 | -72.54327 | 2.54087 | -8.07988 | 59 | 63095.7 | 9.129808 | -69.54633 | 3.10031 | -8.65025 | 59 | 63095.7 | 9.518402 | -74.37967 | 2.56294 | -9.16686 | 59 | 63095.7 | 13.68026 | -61.77822 | 6.4692 | -12.054 | 59 | 63095.7 | 16.4401 | -61.57796 | 7.82487 | -14.4585 | 59 | 63095.7 | 14.41031 | -55.27661 | 8.20833 | -11.844 | 59 | 63095.7 | 15.94337 | -52.61454 | 9.6804 | -12.6681 | 59 | 63095.7 | 24.8435 | -0.02620705 | 24.8435 | -0.0113634 | 59 | 63095.7 | 11.61428 | -57.52409 | 6.23623 | -9.79801
58 | 50118.7 | 6.155012 | -3.98243 | 6.14015 | -0.427469 | 58 | 50118.7 | 4.672223 | -8.191003 | 4.62456 | -0.665668 | 58 | 50118.7 | 12.25357 | -59.59008 | 6.20255 | -10.5678 | 58 | 50118.7 | 9.150339 | -57.75121 | 4.88259 | -7.7388 | 58 | 50118.7 | 10.81226 | -69.06639 | 3.86307 | -10.0986 | 58 | 50118.7 | 10.41109 | -67.63754 | 3.96105 | -9.62813 | 58 | 50118.7 | 11.1089 | -64.39439 | 4.70169 | -10.1825 | 58 | 50118.7 | 11.79451 | -68.24798 | 4.37093 | -10.9547 | 58 | 50118.7 | 16.20913 | -55.58515 | 9.16109 | -13.372 | 58 | 50118.7 | 19.34799 | -53.64106 | 11.4703 | -15.5813 | 58 | 50118.7 | 16.67326 | -49.63326 | 10.7989 | -12.7036 | 58 | 50118.7 | 18.23096 | -46.36972 | 12.5794 | -13.1957 | 58 | 50118.7 | 24.8448 | -0.02940315 | 24.8448 | -0.0127499 | 58 | 50118.7 | 13.56681 | -52.19049 | 8.31697 | -10.7185
57 | 39810.7 | 6.158957 | -5.063705 | 6.13492 | -0.54361 | 57 | 39810.7 | 4.726088 | -9.747494 | 4.65786 | -0.800157 | 57 | 39810.7 | 14.5404 | -54.18862 | 8.50786 | -11.7915 | 57 | 39810.7 | 10.76179 | -52.35877 | 6.57239 | -8.52173 | 57 | 39810.7 | 13.1445 | -63.16909 | 5.93289 | -11.7294 | 57 | 39810.7 | 12.58664 | -61.87956 | 5.93242 | -11.1009 | 57 | 39810.7 | 13.27087 | -58.46718 | 6.85654 | -11.5665 | 57 | 39810.7 | 14.27724 | -61.07913 | 6.90449 | -12.4967 | 57 | 39810.7 | 18.72375 | -48.86031 | 12.3183 | -14.101 | 57 | 39810.7 | 21.97843 | -45.38398 | 15.4366 | -15.6449 | 57 | 39810.7 | 18.87146 | -43.70942 | 13.6413 | -13.0402 | 57 | 39810.7 | 20.33006 | -40.02204 | 15.5687 | -13.0739 | 57 | 39810.7 | 24.8464 | -0.0329887 | 24.8464 | -0.0143056 | 57 | 39810.7 | 15.52488 | -46.45633 | 10.6952 | -11.2532
56 | 31622.8 | 6.168127 | -6.439629 | 6.12921 | -0.691794 | 56 | 31622.8 | 4.793743 | -11.62681 | 4.69538 | -0.966113 | 56 | 31622.8 | 16.84533 | -48.119 | 11.2457 | -12.5419 | 56 | 31622.8 | 12.35204 | -46.42303 | 8.51461 | -8.94842 | 56 | 31622.8 | 15.61882 | -56.46271 | 8.62908 | -13.0187 | 56 | 31622.8 | 14.88388 | -55.38333 | 8.45528 | -12.249 | 56 | 31622.8 | 15.48688 | -51.93258 | 9.52061 | -12.5488 | 56 | 31622.8 | 16.75758 | -53.14911 | 10.0501 | -13.4094 | 56 | 31622.8 | 21.02685 | -41.95231 | 15.6377 | -14.0567 | 56 | 31622.8 | 24.09122 | -37.38794 | 19.1415 | -14.6284 | 56 | 31622.8 | 20.87139 | -37.7697 | 16.4984 | -12.7835 | 56 | 31622.8 | 22.11891 | -33.88778 | 18.3616 | -12.3328 | 56 | 31622.8 | 24.84811 | -0.03701152 | 24.8481 | -0.0160512 | 56 | 31622.8 | 17.36945 | -40.56008 | 13.196 | -11.2944
55 | 25118.9 | 6.186749 | -8.186822 | 6.1237 | -0.881001 | 55 | 25118.9 | 4.881043 | -13.8892 | 4.73833 | -1.17167 | 55 | 25118.9 | 18.99384 | -41.72595 | 14.1758 | -12.6417 | 55 | 25118.9 | 13.80277 | -40.31754 | 10.5242 | -8.93071 | 55 | 25118.9 | 18.04286 | -49.22549 | 11.7835 | -13.6636 | 55 | 25118.9 | 17.13323 | -48.41209 | 11.3725 | -12.8146 | 55 | 25118.9 | 17.5898 | -45.09052 | 12.4923 | -12.9016 | 55 | 25118.9 | 18.98031 | -44.95347 | 13.432 | -13.4102 | 55 | 25118.9 | 22.96143 | -35.25372 | 18.7504 | -13.2533 | 55 | 25118.9 | 25.6007 | -30.14807 | 22.1377 | -12.8576 | 55 | 25118.9 | 22.57574 | -32.08138 | 19.1283 | -11.9905 | 55 | 25118.9 | 23.542 | -28.23372 | 20.7411 | -11.137 | 55 | 25118.9 | 24.85011 | -0.04152416 | 24.8501 | -0.0180097 | 55 | 25118.9 | 18.99704 | -34.77147 | 15.6048 | -10.8341
54 | 19952.6 | 6.221958 | -10.39595 | 6.11982 | -1.12275 | 54 | 19952.6 | 4.996848 | -16.59568 | 4.7887 | -1.42718 | 54 | 19952.6 | 20.83614 | -35.40579 | 16.9829 | -12.0717 | 54 | 19952.6 | 15.02666 | -34.43981 | 12.3928 | -8.49818 | 54 | 19952.6 | 20.20663 | -41.87507 | 15.0459 | -13.4881 | 54 | 19952.6 | 19.15217 | -41.34955 | 14.3774 | -12.6529 | 54 | 19952.6 | 19.42367 | -38.32111 | 15.4512 | -12.5371 | 54 | 19952.6 | 20.74908 | -37.07954 | 16.5536 | -12.5101 | 54 | 19952.6 | 24.45793 | -29.09931 | 21.3708 | -11.8945 | 54 | 19952.6 | 26.56953 | -23.94359 | 24.2831 | -10.7829 | 54 | 19952.6 | 23.94431 | -26.86073 | 21.3609 | -10.8186 | 54 | 19952.6 | 24.61 | -23.22964 | 22.6149 | -9.70661 | 54 | 19952.6 | 24.85231 | -0.04658672 | 24.8523 | -0.0202072 | 54 | 19952.6 | 20.34631 | -29.33618 | 17.7371 | -9.96833
53 | 15848.9 | 6.285573 | -13.16689 | 6.12033 | -1.43178 | 53 | 15848.9 | 5.154476 | -19.79697 | 4.84984 | -1.74576 | 53 | 15848.9 | 22.29457 | -29.51308 | 19.4017 | -10.9828 | 53 | 15848.9 | 15.99232 | -29.11579 | 13.9715 | -7.78148 | 53 | 15848.9 | 21.95947 | -34.86304 | 18.0182 | -12.5524 | 53 | 15848.9 | 20.80842 | -34.60759 | 17.1266 | -11.8182 | 53 | 15848.9 | 20.89534 | -31.98887 | 18.0825 | -11.5598 | 53 | 15848.9 | 22.00333 | -30.01273 | 19.053 | -11.0059 | 53 | 15848.9 | 25.53641 | -23.69852 | 23.383 | -10.2637 | 53 | 15848.9 | 27.13346 | -18.83513 | 25.6805 | -8.75993 | 53 | 15848.9 | 24.99041 | -22.24112 | 23.1311 | -9.459 | 53 | 15848.9 | 25.37598 | -18.94208 | 24.0018 | -8.23735 | 53 | 15848.9 | 24.85481 | -0.05226601 | 24.8548 | -0.0226729 | 53 | 15848.9 | 21.40573 | -24.43012 | 19.4892 | -8.85305
52 | 12589.3 | 6.396775 | -16.59417 | 6.13036 | -1.82686 | 52 | 12589.3 | 5.373586 | -23.51474 | 4.92735 | -2.14398 | 52 | 12589.3 | 23.37238 | -24.28844 | 21.3036 | -9.61377 | 52 | 12589.3 | 16.72099 | -24.54086 | 15.2105 | -6.94493 | 52 | 12589.3 | 23.25654 | -28.54974 | 20.4286 | -11.1148 | 52 | 12589.3 | 22.05881 | -28.5161 | 19.3827 | -10.531 | 52 | 12589.3 | 21.99307 | -26.35634 | 20.198 | -10.206 | 52 | 12589.3 | 22.80714 | -24.01579 | 20.8328 | -9.28224 | 52 | 12589.3 | 26.27075 | -19.12606 | 24.8206 | -8.60755 | 52 | 12589.3 | 27.42943 | -14.74027 | 26.5267 | -6.97908 | 52 | 12589.3 | 25.76049 | -18.2721 | 24.4616 | -8.07669 | 52 | 12589.3 | 25.90794 | -15.35768 | 24.9828 | -6.86156 | 52 | 12589.3 | 24.85751 | -0.05863702 | 24.8575 | -0.0254394 | 52 | 12589.3 | 22.20222 | -20.14481 | 20.844 | -7.64631
51 | 10000 | 6.585678 | -20.73524 | 6.1591 | -2.33166 | 51 | 10000 | 5.682535 | -27.71194 | 5.03073 | -2.64253 | 51 | 10000 | 24.1276 | -19.83919 | 22.6956 | -8.18846 | 51 | 10000 | 17.26323 | -20.78049 | 16.1402 | -6.1248 | 51 | 10000 | 24.14584 | -23.13239 | 22.2045 | -9.48586 | 51 | 10000 | 22.93982 | -23.26266 | 21.0749 | -9.06001 | 51 | 10000 | 22.76637 | -21.55029 | 21.7655 | -8.72814 | 51 | 10000 | 23.27997 | -19.13594 | 21.9936 | -7.63142 | 51 | 10000 | 26.74972 | -15.35543 | 25.7948 | -7.08349 | 51 | 10000 | 27.56318 | -11.51291 | 27.0086 | -5.5013 | 51 | 10000 | 26.31337 | -14.93901 | 25.424 | -6.78334 | 51 | 10000 | 26.26997 | -12.41478 | 25.6557 | -5.64771 | 51 | 10000 | 24.86062 | -0.06578366 | 24.8606 | -0.0285435 | 51 | 10000 | 22.78269 | -16.49642 | 21.8449 | -6.46927
50 | 7943.28 | 6.897297 | -25.55511 | 6.22254 | -2.97535 | 50 | 7943.28 | 6.120398 | -32.2565 | 5.17582 | -3.26652 | 50 | 7943.28 | 24.6386 | -16.16743 | 23.6642 | -6.8605 | 50 | 7943.28 | 17.67598 | -17.80765 | 16.8291 | -5.40571 | 50 | 7943.28 | 24.72045 | -18.65411 | 23.4218 | -7.90694 | 50 | 7943.28 | 23.5295 | -18.89638 | 22.2614 | -7.62021 | 50 | 7943.28 | 23.29043 | -17.58306 | 22.8592 | -7.3141 | 50 | 7943.28 | 23.5389 | -15.28453 | 22.7063 | -6.20515 | 50 | 7943.28 | 27.05249 | -12.30509 | 26.431 | -5.76535 | 50 | 7943.28 | 27.60602 | -8.996549 | 27.2664 | -4.31689 | 50 | 7943.28 | 26.70454 | -12.18924 | 26.1025 | -5.63843 | 50 | 7943.28 | 26.51403 | -10.03129 | 26.1087 | -4.61837 | 50 | 7943.28 | 24.86412 | -0.07380001 | 24.8641 | -0.0320263 | 50 | 7943.28 | 23.19738 | -13.45057 | 22.5611 | -5.39586
49 | 6309.57 | 7.394595 | -30.8555 | 6.34799 | -3.7925 | 49 | 6309.57 | 6.738171 | -36.89337 | 5.38888 | -4.04511 | 49 | 6309.57 | 24.97855 | -13.21198 | 24.3174 | -5.70896 | 49 | 6309.57 | 18.00898 | -15.54517 | 17.3502 | -4.82637 | 49 | 6309.57 | 25.07634 | -15.05627 | 24.2155 | -6.51402 | 49 | 6309.57 | 23.91194 | -15.371 | 23.0566 | -6.33829 | 49 | 6309.57 | 23.63949 | -14.39424 | 23.5924 | -6.06847 | 49 | 6309.57 | 23.67309 | -12.31581 | 23.1283 | -5.04947 | 49 | 6309.57 | 27.23938 | -9.872686 | 26.836 | -4.67045 | 49 | 6309.57 | 27.60145 | -7.049442 | 27.3928 | -3.38741 | 49 | 6309.57 | 26.98031 | -9.952472 | 26.5743 | -4.66304 | 49 | 6309.57 | 26.67868 | -8.121738 | 26.4111 | -3.76908 | 49 | 6309.57 | 24.86803 | -0.08279198 | 24.868 | -0.0359341 | 49 | 6309.57 | 23.4906 | -10.945 | 23.0633 | -4.46008
48 | 5011.87 | 8.157526 | -36.22437 | 6.58075 | -4.82068 | 48 | 5011.87 | 7.597292 | -41.24516 | 5.71237 | -5.00876 | 48 | 5011.87 | 25.20614 | -10.88427 | 24.7527 | -4.75957 | 48 | 5011.87 | 18.30117 | -13.89796 | 17.7654 | -4.39582 | 48 | 5011.87 | 25.29198 | -12.23189 | 24.7178 | -5.35858 | 48 | 5011.87 | 24.15768 | -12.59331 | 23.5765 | -5.26708 | 48 | 5011.87 | 23.87388 | -11.89079 | 24.0738 | -5.03103 | 48 | 5011.87 | 23.74257 | -10.07702 | 23.3763 | -4.15428 | 48 | 5011.87 | 27.35301 | -7.956442 | 27.0897 | -3.78621 | 48 | 5011.87 | 27.57491 | -5.553049 | 27.4455 | -2.66835 | 48 | 5011.87 | 27.17584 | -8.155607 | 26.901 | -3.85522 | 48 | 5011.87 | 26.79113 | -6.607069 | 26.6132 | -3.08258 | 48 | 5011.87 | 24.87243 | -0.09287762 | 24.8724 | -0.0403187 | 48 | 5011.87 | 23.69779 | -8.90733 | 23.412 | -3.66929
47 | 3981.07 | 9.275253 | -41.06655 | 6.99305 | -6.09324 | 47 | 3981.07 | 8.764056 | -44.85942 | 6.21231 | -6.1819 | 47 | 3981.07 | 25.36388 | -9.092102 | 25.0452 | -4.00805 | 47 | 3981.07 | 18.58078 | -12.77264 | 18.121 | -4.10789 | 47 | 3981.07 | 25.42355 | -10.06348 | 25.0324 | -4.44249 | 47 | 3981.07 | 24.3192 | -10.45689 | 23.9153 | -4.41383 | 47 | 3981.07 | 24.03817 | -9.973584 | 24.3892 | -4.2032 | 47 | 3981.07 | 23.78462 | -8.432341 | 23.5275 | -3.48781 | 47 | 3981.07 | 27.42201 | -6.465576 | 27.2476 | -3.08789 | 47 | 3981.07 | 27.54043 | -4.41255 | 27.4588 | -2.11889 | 47 | 3981.07 | 27.31685 | -6.730418 | 27.1286 | -3.20148 | 47 | 3981.07 | 26.87008 | -5.418704 | 26.75 | -2.53743 | 47 | 3981.07 | 24.87734 | -0.10419 | 24.8773 | -0.0452384 | 47 | 3981.07 | 23.84549 | -7.266092 | 23.654 | -3.01592
46 | 3162.28 | 10.82977 | -44.73678 | 7.6929 | -7.62254 | 46 | 3162.28 | 10.29768 | -47.2925 | 6.98446 | -7.567 | 46 | 3162.28 | 25.48134 | -7.751493 | 25.2485 | -3.43684 | 46 | 3162.28 | 18.86832 | -12.08587 | 18.4501 | -3.9506 | 46 | 3162.28 | 25.50864 | -8.442781 | 25.2322 | -3.74522 | 46 | 3162.28 | 24.43304 | -8.861467 | 24.1414 | -3.76381 | 46 | 3162.28 | 24.16354 | -8.55153 | 24.6006 | -3.56844 | 46 | 3162.28 | 23.82212 | -7.270132 | 23.6306 | -3.01463 | 46 | 3162.28 | 27.46479 | -5.323993 | 27.3463 | -2.54839 | 46 | 3162.28 | 27.50531 | -3.554266 | 27.4524 | -1.70516 | 46 | 3162.28 | 27.42169 | -5.617409 | 27.29 | -2.68418 | 46 | 3162.28 | 26.92839 | -4.49943 | 26.8454 | -2.11251 | 46 | 3162.28 | 24.88295 | -0.1168767 | 24.8829 | -0.0507583 | 46 | 3162.28 | 23.95252 | -5.956538 | 23.8232 | -2.48565
45 | 2511.89 | 12.87036 | -46.71386 | 8.82446 | -9.36883 | 45 | 2511.89 | 12.22921 | -48.20187 | 8.15087 | -9.11685 | 45 | 2511.89 | 25.5787 | -6.791879 | 25.3992 | -3.02502 | 45 | 2511.89 | 19.17889 | -11.76769 | 18.7758 | -3.91142 | 45 | 2511.89 | 25.57206 | -7.278466 | 25.366 | -3.23977 | 45 | 2511.89 | 24.52366 | -7.721452 | 24.3013 | -3.29493 | 45 | 2511.89 | 24.27139 | -7.547595 | 24.7502 | -3.10472 | 45 | 2511.89 | 23.86907 | -6.502838 | 23.7155 | -2.70323 | 45 | 2511.89 | 27.49334 | -4.470415 | 27.4097 | -2.14295 | 45 | 2511.89 | 27.47302 | -2.922092 | 27.4373 | -1.40052 | 45 | 2511.89 | 27.50343 | -4.766849 | 27.4083 | -2.28557 | 45 | 2511.89 | 26.9746 | -3.802976 | 26.9152 | -1.78911 | 45 | 2511.89 | 24.88907 | -0.1311056 | 24.889 | -0.0569517 | 45 | 2511.89 | 24.03254 | -4.922527 | 23.9439 | -2.0622
44 | 1995.26 | 15.37814 | -46.72667 | 10.5414 | -11.1967 | 44 | 1995.26 | 14.53038 | -47.42466 | 9.83066 | -10.7 | 44 | 1995.26 | 25.66977 | -6.156988 | 25.5217 | -2.75316 | 44 | 1995.26 | 19.52468 | -11.76082 | 19.1148 | -3.97965 | 44 | 1995.26 | 25.62967 | -6.4984 | 25.465 | -2.90065 | 44 | 1995.26 | 24.60776 | -6.968211 | 24.426 | -2.98538 | 44 | 1995.26 | 24.37705 | -6.899948 | 24.8664 | -2.79079 | 44 | 1995.26 | 23.93483 | -6.064004 | 23.8009 | -2.52846 | 44 | 1995.26 | 27.51533 | -3.85725 | 27.453 | -1.85098 | 44 | 1995.26 | 27.44509 | -2.474302 | 27.4195 | -1.18484 | 44 | 1995.26 | 27.5715 | -4.138686 | 27.4996 | -1.98986 | 44 | 1995.26 | 27.015 | -3.29273 | 26.9704 | -1.55167 | 44 | 1995.26 | 24.89608 | -0.1470615 | 24.896 | -0.0639009 | 44 | 1995.26 | 24.09499 | -4.117308 | 24.0328 | -1.72999
43 | 1584.89 | 18.22776 | -44.81152 | 12.9313 | -12.8465 | 43 | 1584.89 | 17.08172 | -45.03937 | 12.0703 | -12.0869 | 43 | 1584.89 | 25.76479 | -5.80426 | 25.6327 | -2.6056 | 43 | 1584.89 | 19.91592 | -12.01949 | 19.4793 | -4.14738 | 43 | 1584.89 | 25.69252 | -6.048281 | 25.5495 | -2.70713 | 43 | 1584.89 | 24.69759 | -6.549535 | 24.5364 | -2.81706 | 43 | 1584.89 | 24.49192 | -6.561306 | 24.9683 | -2.60908 | 43 | 1584.89 | 24.02656 | -5.904432 | 23.8991 | -2.4716 | 43 | 1584.89 | 27.53627 | -3.448784 | 27.4864 | -1.65648 | 43 | 1584.89 | 27.42216 | -2.181 | 27.4023 | -1.04359 | 43 | 1584.89 | 27.63315 | -3.701598 | 27.5755 | -1.784 | 43 | 1584.89 | 27.05412 | -2.940487 | 27.0185 | -1.38784 | 43 | 1584.89 | 24.9039 | -0.1649542 | 24.9038 | -0.0716981 | 43 | 1584.89 | 24.14661 | -3.502674 | 24.1015 | -1.47524
42 | 1258.93 | 21.17456 | -41.32002 | 15.9028 | -13.9808 | 42 | 1258.93 | 19.67099 | -41.39705 | 14.7561 | -13.0079 | 42 | 1258.93 | 25.87187 | -5.703211 | 25.7438 | -2.57103 | 42 | 1258.93 | 20.36234 | -12.50742 | 19.8791 | -4.40979 | 42 | 1258.93 | 25.76883 | -5.889733 | 25.6328 | -2.64425 | 42 | 1258.93 | 24.80243 | -6.428081 | 24.6465 | -2.77678 | 42 | 1258.93 | 24.62575 | -6.49697 | 25.0693 | -2.5466 | 42 | 1258.93 | 24.15089 | -5.988465 | 24.0191 | -2.51962 | 42 | 1258.93 | 27.5603 | -3.219744 | 27.5168 | -1.54794 | 42 | 1258.93 | 27.40456 | -2.022053 | 27.3875 | -0.966947 | 42 | 1258.93 | 27.69417 | -3.432143 | 27.6445 | -1.65795 | 42 | 1258.93 | 27.09594 | -2.725078 | 27.0653 | -1.28824 | 42 | 1258.93 | 24.91263 | -0.1850163 | 24.9125 | -0.0804463 | 42 | 1258.93 | 24.19263 | -3.04811 | 24.1584 | -1.28643
41 | 1000 | 23.91106 | -36.8617 | 19.1309 | -14.3439 | 41 | 1000 | 22.05179 | -37.06965 | 17.5952 | -13.2925 | 41 | 1000 | 25.99796 | -5.834142 | 25.8633 | -2.64267 | 41 | 1000 | 20.87376 | -13.1958 | 20.3226 | -4.76505 | 41 | 1000 | 25.86581 | -5.998122 | 25.7242 | -2.70287 | 41 | 1000 | 24.93128 | -6.579086 | 24.7671 | -2.85649 | 41 | 1000 | 24.78762 | -6.682825 | 25.1794 | -2.59505 | 41 | 1000 | 24.31531 | -6.290792 | 24.1689 | -2.66434 | 41 | 1000 | 27.59109 | -3.153733 | 27.5493 | -1.51793 | 41 | 1000 | 27.39275 | -1.985684 | 27.3763 | -0.949153 | 41 | 1000 | 27.76011 | -3.313451 | 27.7137 | -1.60449 | 41 | 1000 | 27.14412 | -2.631276 | 27.1155 | -1.24614 | 41 | 1000 | 24.92256 | -0.2075094 | 24.9224 | -0.0902624 | 41 | 1000 | 24.237 | -2.729633 | 24.2095 | -1.15424
40 | 794.328 | 26.18714 | -32.15268 | 22.1709 | -13.9362 | 40 | 794.328 | 24.04549 | -32.69931 | 20.2347 | -12.9901 | 40 | 794.328 | 26.15069 | -6.186495 | 25.9984 | -2.81813 | 40 | 794.328 | 21.46096 | -14.06138 | 20.8179 | -5.21418 | 40 | 794.328 | 25.99109 | -6.360607 | 25.8311 | -2.87944 | 40 | 794.328 | 25.09303 | -6.988655 | 24.9066 | -3.05314 | 40 | 794.328 | 24.98758 | -7.103231 | 25.3073 | -2.75064 | 40 | 794.328 | 24.52851 | -6.79329 | 24.3563 | -2.90142 | 40 | 794.328 | 27.63283 | -3.242063 | 27.5886 | -1.56276 | 40 | 794.328 | 27.38783 | -2.067545 | 27.37 | -0.988088 | 40 | 794.328 | 27.83643 | -3.3345 | 27.7893 | -1.61911 | 40 | 794.328 | 27.20236 | -2.648663 | 27.1733 | -1.25706 | 40 | 794.328 | 24.93361 | -0.2327262 | 24.9334 | -0.101276 | 40 | 794.328 | 24.28325 | -2.528812 | 24.2596 | -1.07142
39 | 630.957 | 27.90755 | -27.81669 | 24.6827 | -13.0229 | 39 | 630.957 | 25.60759 | -28.81392 | 22.4371 | -12.342 | 39 | 630.957 | 26.33818 | -6.757665 | 26.1552 | -3.09922 | 39 | 630.957 | 22.13571 | -15.08533 | 21.3729 | -5.76098 | 39 | 630.957 | 26.15322 | -6.974363 | 25.9597 | -3.17566 | 39 | 630.957 | 25.29845 | -7.6515 | 25.0732 | -3.36842 | 39 | 630.957 | 25.23706 | -7.748945 | 25.4613 | -3.01376 | 39 | 630.957 | 24.80138 | -7.482223 | 24.5902 | -3.2296 | 39 | 630.957 | 27.69054 | -3.482862 | 27.6394 | -1.6822 | 39 | 630.957 | 27.3919 | -2.270073 | 27.3704 | -1.08499 | 39 | 630.957 | 27.92946 | -3.488711 | 27.8777 | -1.69956 | 39 | 630.957 | 27.27529 | -2.7707 | 27.2434 | -1.31846 | 39 | 630.957 | 24.94596 | -0.260995 | 24.9457 | -0.113634 | 39 | 630.957 | 24.33461 | -2.431678 | 24.3127 | -1.03247
38 | 501.187 | 29.13139 | -24.25667 | 26.5595 | -11.9679 | 38 | 501.187 | 26.81061 | -25.72475 | 24.1534 | -11.6371 | 38 | 501.187 | 26.57036 | -7.551837 | 26.3399 | -3.49196 | 38 | 501.187 | 22.9116 | -16.25161 | 21.9961 | -6.41195 | 38 | 501.187 | 26.36304 | -7.845136 | 26.1163 | -3.59845 | 38 | 501.187 | 25.56074 | -8.569138 | 25.2754 | -3.80862 | 38 | 501.187 | 25.55016 | -8.614716 | 25.6506 | -3.38869 | 38 | 501.187 | 25.14747 | -8.345238 | 24.8812 | -3.64984 | 38 | 501.187 | 27.77115 | -3.880018 | 27.7075 | -1.8792 | 38 | 501.187 | 27.40896 | -2.60215 | 27.3807 | -1.24438 | 38 | 501.187 | 28.04699 | -3.772928 | 27.9862 | -1.84556 | 38 | 501.187 | 27.36855 | -2.993503 | 27.3312 | -1.42926 | 38 | 501.187 | 24.95993 | -0.2926766 | 24.9596 | -0.127499 | 38 | 501.187 | 24.3946 | -2.427811 | 24.3727 | -1.03337
37 | 398.107 | 29.99956 | -21.65121 | 27.883 | -11.0685 | 37 | 398.107 | 27.78081 | -23.54122 | 25.4687 | -11.0959 | 37 | 398.107 | 26.85951 | -8.578779 | 26.559 | -4.00661 | 37 | 398.107 | 23.8041 | -17.54614 | 22.6966 | -7.17631 | 37 | 398.107 | 26.63485 | -8.985344 | 26.308 | -4.15988 | 37 | 398.107 | 25.89666 | -9.74756 | 25.5228 | -4.3845 | 37 | 398.107 | 25.94426 | -9.696745 | 25.8859 | -3.8833 | 37 | 398.107 | 25.58371 | -9.368054 | 25.2425 | -4.16441 | 37 | 398.107 | 27.88436 | -4.441979 | 27.8006 | -2.15963 | 37 | 398.107 | 27.44581 | -3.078536 | 27.4062 | -1.47397 | 37 | 398.107 | 28.19882 | -4.185758 | 28.1236 | -2.05824 | 37 | 398.107 | 27.48899 | -3.314725 | 27.443 | -1.58943 | 37 | 398.107 | 24.97551 | -0.3281835 | 24.9751 | -0.143056 | 37 | 398.107 | 24.46736 | -2.509279 | 24.4439 | -1.07121
36 | 316.228 | 30.66472 | -20.02574 | 28.8107 | -10.5009 | 36 | 316.228 | 28.64535 | -22.24174 | 26.514 | -10.8427 | 36 | 316.228 | 27.22157 | -9.852379 | 26.8201 | -4.65789 | 36 | 316.228 | 24.83131 | -18.95578 | 23.4847 | -8.06616 | 36 | 316.228 | 26.98741 | -10.41236 | 26.543 | -4.87747 | 36 | 316.228 | 26.32811 | -11.19438 | 25.8272 | -5.11129 | 36 | 316.228 | 26.44109 | -10.98965 | 26.1806 | -4.50871 | 36 | 316.228 | 26.12987 | -10.53155 | 25.6897 | -4.77594 | 36 | 316.228 | 28.04363 | -5.179984 | 27.9291 | -2.53191 | 36 | 316.228 | 27.51354 | -3.718965 | 27.4556 | -1.7846 | 36 | 316.228 | 28.39762 | -4.725349 | 28.3011 | -2.33938 | 36 | 316.228 | 27.64581 | -3.731676 | 27.5872 | -1.7993 | 36 | 316.228 | 24.99312 | -0.3679703 | 24.9926 | -0.160512 | 36 | 316.228 | 24.55735 | -2.669567 | 24.5307 | -1.14378
35 | 251.189 | 31.2584 | -19.32942 | 29.4964 | -10.3465 | 35 | 251.189 | 29.51081 | -21.74279 | 27.4113 | -10.932 | 35 | 251.189 | 27.67679 | -11.38912 | 27.1318 | -5.46537 | 35 | 251.189 | 26.01393 | -20.46807 | 24.3716 | -9.09669 | 35 | 251.189 | 27.44537 | -12.14595 | 26.831 | -5.77458 | 35 | 251.189 | 26.88322 | -12.9155 | 26.2031 | -6.00877 | 35 | 251.189 | 27.06755 | -12.48283 | 26.5518 | -5.27894 | 35 | 251.189 | 26.8097 | -11.80778 | 26.2424 | -5.48604 | 35 | 251.189 | 28.26813 | -6.105205 | 28.1078 | -3.00644 | 35 | 251.189 | 27.62991 | -4.545602 | 27.543 | -2.18974 | 35 | 251.189 | 28.65946 | -5.38646 | 28.5329 | -2.69035 | 35 | 251.189 | 27.8502 | -4.239301 | 27.774 | -2.05875 | 35 | 251.189 | 25.01285 | -0.4125435 | 25.0122 | -0.180097 | 35 | 251.189 | 24.67024 | -2.902255 | 24.6386 | -1.24911
34 | 199.526 | 31.8873 | -19.48704 | 30.0607 | -10.6374 | 34 | 199.526 | 30.46143 | -21.94392 | 28.2545 | -11.3834 | 34 | 199.526 | 28.25111 | -13.20605 | 27.504 | -6.45407 | 34 | 199.526 | 27.37616 | -22.07047 | 25.3701 | -10.2865 | 34 | 199.526 | 28.04186 | -14.20462 | 27.1845 | -6.88107 | 34 | 199.526 | 27.59817 | -14.91058 | 26.6689 | -7.10132 | 34 | 199.526 | 27.85646 | -14.15644 | 27.0213 | -6.2102 | 34 | 199.526 | 27.64915 | -13.15753 | 26.9233 | -6.29375 | 34 | 199.526 | 28.58419 | -7.223903 | 28.3573 | -3.59438 | 34 | 199.526 | 27.82223 | -5.577666 | 27.6905 | -2.70418 | 34 | 199.526 | 29.00407 | -6.156364 | 28.8368 | -3.11046 | 34 | 199.526 | 28.11573 | -4.827193 | 28.016 | -2.36596 | 34 | 199.526 | 25.03502 | -0.4624722 | 25.0342 | -0.202072 | 34 | 199.526 | 24.81257 | -3.19941 | 24.7739 | -1.38482
33 | 158.489 | 32.64229 | -20.42231 | 30.5906 | -11.3901 | 33 | 158.489 | 31.5673 | -22.74858 | 29.1117 | -12.2067 | 33 | 158.489 | 28.97849 | -15.31736 | 27.9491 | -7.65511 | 33 | 158.489 | 28.94616 | -23.75028 | 26.4947 | -11.6581 | 33 | 158.489 | 28.81989 | -16.60106 | 27.6186 | -8.23402 | 33 | 158.489 | 28.51894 | -17.16753 | 27.2483 | -8.41784 | 33 | 158.489 | 28.84681 | -15.97717 | 27.6173 | -7.31981 | 33 | 158.489 | 28.67551 | -14.52812 | 27.7586 | -7.1934 | 33 | 158.489 | 29.02688 | -8.529985 | 28.7058 | -4.30547 | 33 | 158.489 | 28.13067 | -6.820383 | 27.9316 | -3.34072 | 33 | 158.489 | 29.45427 | -7.009932 | 29.2341 | -3.59464 | 33 | 158.489 | 28.45789 | -5.476259 | 28.328 | -2.71583 | 33 | 158.489 | 25.05983 | -0.5183912 | 25.0588 | -0.226729 | 33 | 158.489 | 24.99165 | -3.549858 | 24.9437 | -1.54741
32 | 125.893 | 33.60924 | -22.06337 | 31.148 | -12.6247 | 32 | 125.893 | 32.89225 | -24.07041 | 30.0321 | -13.4154 | 32 | 125.893 | 29.90168 | -17.73136 | 28.4812 | -9.10669 | 32 | 125.893 | 30.75672 | -25.4942 | 27.7619 | -13.2383 | 32 | 125.893 | 29.83564 | -19.33602 | 28.1527 | -9.87881 | 32 | 125.893 | 29.70256 | -19.65695 | 27.9716 | -9.99158 | 32 | 125.893 | 30.0832 | -17.89509 | 28.376 | -8.62444 | 32 | 125.893 | 29.91499 | -15.85369 | 28.7771 | -8.17223 | 32 | 125.893 | 29.64084 | -9.994744 | 29.191 | -5.1444 | 32 | 125.893 | 28.61044 | -8.246687 | 28.3146 | -4.10375 | 32 | 125.893 | 30.03428 | -7.904646 | 29.7489 | -4.13046 | 32 | 125.893 | 28.89237 | -6.155384 | 28.7258 | -3.09799 | 32 | 125.893 | 25.08779 | -0.5809979 | 25.0865 | -0.254394 | 32 | 125.893 | 25.21541 | -3.937162 | 25.1559 | -1.73135
31 | 100 | 34.88018 | -24.33913 | 31.7801 | -14.3754 | 31 | 100 | 34.50132 | -25.83275 | 31.0536 | -15.0338 | 31 | 100 | 31.07534 | -20.44625 | 29.1176 | -10.8555 | 31 | 100 | 32.8459 | -27.28948 | 29.1902 | -15.0594 | 31 | 100 | 31.16083 | -22.39191 | 28.8113 | -11.8704 | 31 | 100 | 31.21826 | -22.32726 | 28.8778 | -11.8597 | 31 | 100 | 31.61523 | -19.84146 | 29.3429 | -10.1375 | 31 | 100 | 31.38893 | -17.0585 | 30.008 | -9.20788 | 31 | 100 | 30.4783 | -11.55497 | 29.8606 | -6.10505 | 31 | 100 | 29.32883 | -9.771997 | 28.9033 | -4.97792 | 31 | 100 | 30.76555 | -8.777964 | 30.4052 | -4.695 | 31 | 100 | 29.43294 | -6.819669 | 29.2247 | -3.49501 | 31 | 100 | 25.11912 | -0.6510806 | 25.1175 | -0.285435 | 31 | 100 | 25.49083 | -4.338207 | 25.4178 | -1.92822
30 | 79.4328 | 36.56095 | -27.17017 | 32.5266 | -16.695 | 30 | 79.4328 | 36.46658 | -27.96509 | 32.2085 | -17.1004 | 30 | 79.4328 | 32.56786 | -23.44514 | 29.8791 | -12.9578 | 30 | 79.4328 | 35.25824 | -29.12227 | 30.801 | -17.1593 | 30 | 79.4328 | 32.88531 | -25.72608 | 29.6257 | -14.2745 | 30 | 79.4328 | 33.14743 | -25.10072 | 30.0171 | -14.0615 | 30 | 79.4328 | 33.49356 | -21.73032 | 30.5743 | -11.8649 | 30 | 79.4328 | 33.10905 | -18.06304 | 31.4773 | -10.2659 | 30 | 79.4328 | 31.59276 | -13.10314 | 30.7702 | -7.16223 | 30 | 79.4328 | 30.35065 | -11.23224 | 29.7693 | -5.91189 | 30 | 79.4328 | 31.6606 | -9.549201 | 31.2219 | -5.25232 | 30 | 79.4328 | 30.08677 | -7.411535 | 29.8354 | -3.88105 | 30 | 79.4328 | 25.15444 | -0.729502 | 25.1524 | -0.320263 | 30 | 79.4328 | 25.82287 | -4.722647 | 25.7352 | -2.12606
29 | 63.0957 | 38.77789 | -30.46114 | 33.4255 | -19.6586 | 29 | 63.0957 | 38.87167 | -30.40072 | 33.5271 | -19.6708 | 29 | 63.0957 | 34.46353 | -26.69345 | 30.7905 | -15.4816 | 29 | 63.0957 | 38.0458 | -30.97956 | 32.6186 | -19.5834 | 29 | 63.0957 | 35.1191 | -29.26694 | 30.6362 | -17.169 | 29 | 63.0957 | 35.58251 | -27.87556 | 31.4537 | -16.6367 | 29 | 63.0957 | 35.76648 | -23.46306 | 32.137 | -13.7992 | 29 | 63.0957 | 35.07297 | -18.79342 | 33.2031 | -11.299 | 29 | 63.0957 | 33.026 | -14.48853 | 31.9757 | -8.26265 | 29 | 63.0957 | 31.70815 | -12.39047 | 30.9696 | -6.80371 | 29 | 63.0957 | 32.71518 | -10.12986 | 32.2052 | -5.75394 | 29 | 63.0957 | 30.8497 | -7.867708 | 30.5593 | -4.2229 | 29 | 63.0957 | 25.19396 | -0.8172363 | 25.1914 | -0.359341 | 29 | 63.0957 | 26.21244 | -5.054649 | 26.1105 | -2.30947
28 | 52 | 41.1642 | -33.49608 | 34.3278 | -22.7177 | 28 | 52 | 41.30426 | -32.63158 | 34.7846 | -22.2727 | 28 | 52 | 36.44154 | -29.57559 | 31.6934 | -17.9865 | 28 | 52 | 40.72145 | -32.54953 | 34.3252 | -21.9093 | 28 | 52 | 37.48446 | -32.32911 | 31.674 | -20.046 | 28 | 52 | 38.0921 | -30.1193 | 32.949 | -19.1147 | 28 | 52 | 38.0096 | -24.72247 | 33.7609 | -15.5642 | 28 | 52 | 36.8963 | -19.15173 | 34.8542 | -12.1046 | 28 | 52 | 34.48567 | -15.39857 | 33.2477 | -9.15705 | 28 | 52 | 33.0814 | -12.94619 | 32.2405 | -7.41142 | 28 | 52 | 33.70492 | -10.41218 | 33.1499 | -6.09143 | 28 | 52 | 31.56163 | -8.103387 | 31.2465 | -4.44892 | 28 | 52 | 25.23101 | -0.8988999 | 25.2279 | -0.395827 | 28 | 52 | 26.58018 | -5.265933 | 26.468 | -2.43949
27 | 39.8107 | 45.45336 | -37.93799 | 35.848 | -27.9451 | 27 | 39.8107 | 45.42075 | -35.91204 | 36.7871 | -26.6412 | 27 | 39.8107 | 39.89337 | -33.70377 | 33.188 | -22.1368 | 27 | 39.8107 | 45.0012 | -34.71849 | 36.9892 | -25.6302 | 27 | 39.8107 | 41.66211 | -36.55054 | 33.4685 | -24.8111 | 27 | 39.8107 | 42.37532 | -32.93771 | 35.564 | -23.0406 | 27 | 39.8107 | 41.63625 | -26.05585 | 36.5613 | -18.1475 | 27 | 39.8107 | 39.62778 | -19.22258 | 37.4184 | -13.047 | 27 | 39.8107 | 36.84295 | -16.08901 | 35.3999 | -10.2103 | 27 | 39.8107 | 35.1779 | -12.90187 | 34.2898 | -7.85459 | 27 | 39.8107 | 35.16982 | -10.4363 | 34.588 | -6.37074 | 27 | 39.8107 | 32.61201 | -8.162857 | 32.2816 | -4.63049 | 27 | 39.8107 | 25.28855 | -1.025013 | 25.2845 | -0.452384 | 27 | 39.8107 | 27.1346 | -5.419679 | 27.0133 | -2.56287
26 | 31.6228 | 50.30185 | -41.84445 | 37.4728 | -33.5569 | 26 | 31.6228 | 49.82841 | -38.85185 | 38.8049 | -31.2578 | 26 | 31.6228 | 43.69413 | -37.30934 | 34.7532 | -26.4838 | 26 | 31.6228 | 49.32516 | -36.57701 | 39.6109 | -29.393 | 26 | 31.6228 | 46.30016 | -40.04287 | 35.4457 | -29.7877 | 26 | 31.6228 | 46.93681 | -34.97102 | 38.462 | -26.9024 | 26 | 31.6228 | 45.25421 | -26.74256 | 39.57 | -20.4107 | 26 | 31.6228 | 42.11631 | -18.88331 | 39.8496 | -13.6306 | 26 | 31.6228 | 39.08953 | -16.05241 | 37.5654 | -10.8089 | 26 | 31.6228 | 36.96186 | -12.12427 | 36.1374 | -7.7632 | 26 | 31.6228 | 36.45096 | -10.11155 | 35.8848 | -6.39952 | 26 | 31.6228 | 33.53178 | -7.957501 | 33.2089 | -4.64209 | 26 | 31.6228 | 25.34478 | -1.147546 | 25.3397 | -0.507583 | 26 | 31.6228 | 27.6355 | -5.40327 | 27.5127 | -2.6023
25 | 25.1189 | 56.47233 | -45.67482 | 39.4589 | -40.3995 | 25 | 25.1189 | 55.21271 | -41.82483 | 41.1438 | -36.8189 | 25 | 25.1189 | 48.43524 | -40.86538 | 36.6291 | -31.6904 | 25 | 25.1189 | 54.34149 | -38.41454 | 42.5785 | -33.7649 | 25 | 25.1189 | 52.10534 | -43.26752 | 37.9411 | -35.7133 | 25 | 25.1189 | 52.39552 | -36.52224 | 42.1064 | -31.1824 | 25 | 25.1189 | 49.29351 | -26.94707 | 43.1756 | -22.5692 | 25 | 25.1189 | 44.65031 | -18.19979 | 42.4166 | -13.9457 | 25 | 25.1189 | 41.38378 | -15.43028 | 39.8921 | -11.0108 | 25 | 25.1189 | 38.53001 | -10.85177 | 37.841 | -7.254 | 25 | 25.1189 | 37.67488 | -9.51004 | 37.1571 | -6.22466 | 25 | 25.1189 | 34.41508 | -7.540136 | 34.1175 | -4.51597 | 25 | 25.1189 | 25.40798 | -1.284386 | 25.4016 | -0.569517 | 25 | 25.1189 | 28.1338 | -5.247304 | 28.0159 | -2.57297
24 | 19.9526 | 64.24861 | -49.30837 | 41.8893 | -48.7152 | 24 | 19.9526 | 61.78163 | -44.76792 | 43.8628 | -43.5089 | 24 | 19.9526 | 54.31274 | -44.28887 | 38.8786 | -37.9253 | 24 | 19.9526 | 60.16858 | -40.2226 | 45.9412 | -38.8544 | 24 | 19.9526 | 59.2982 | -46.1166 | 41.1051 | -42.7393 | 24 | 19.9526 | 58.81396 | -37.50777 | 46.6554 | -35.81 | 24 | 19.9526 | 53.68439 | -26.65364 | 47.3733 | -24.4576 | 24 | 19.9526 | 47.14927 | -17.22415 | 45.0348 | -13.9614 | 24 | 19.9526 | 43.56811 | -14.32228 | 42.214 | -10.7777 | 24 | 19.9526 | 39.7778 | -9.337799 | 39.2507 | -6.45414 | 24 | 19.9526 | 38.78352 | -8.706565 | 38.3366 | -5.87082 | 24 | 19.9526 | 35.22222 | -6.960899 | 34.9626 | -4.26865 | 24 | 19.9526 | 25.47911 | -1.437113 | 25.4711 | -0.639009 | 24 | 19.9526 | 28.60719 | -4.968474 | 28.4997 | -2.4776
23 | 15.8489 | 73.96158 | -52.6534 | 44.8677 | -58.798 | 23 | 15.8489 | 69.78489 | -47.6247 | 47.0339 | -51.5533 | 23 | 15.8489 | 61.55422 | -47.50988 | 41.5776 | -45.3897 | 23 | 15.8489 | 66.94741 | -41.99325 | 49.7569 | -44.7907 | 23 | 15.8489 | 68.12213 | -48.50627 | 45.1335 | -51.0254 | 23 | 15.8489 | 66.21488 | -37.87465 | 52.2671 | -40.6517 | 23 | 15.8489 | 58.32061 | -25.88237 | 52.0909 | -25.8981 | 23 | 15.8489 | 49.5375 | -16.02601 | 47.6123 | -13.676 | 23 | 15.8489 | 45.51308 | -12.88863 | 44.3664 | -10.152 | 23 | 15.8489 | 40.69252 | -7.803412 | 40.3157 | -5.52501 | 23 | 15.8489 | 39.7412 | -7.787369 | 39.3747 | -5.38482 | 23 | 15.8489 | 35.92766 | -6.280929 | 35.712 | -3.93061 | 23 | 15.8489 | 25.55916 | -1.607462 | 25.5491 | -0.716981 | 23 | 15.8489 | 29.03808 | -4.596095 | 28.9447 | -2.32685
22 | 12.5893 | 85.99978 | -55.65088 | 48.524 | -71.0027 | 22 | 12.5893 | 79.52279 | -50.34718 | 50.7462 | -61.2266 | 22 | 12.5893 | 70.42546 | -50.47722 | 44.8177 | -54.3242 | 22 | 12.5893 | 74.84586 | -43.7195 | 54.0935 | -51.7281 | 22 | 12.5893 | 78.84299 | -50.37747 | 50.2803 | -60.7298 | 22 | 12.5893 | 74.5643 | -37.60306 | 59.0741 | -45.4982 | 22 | 12.5893 | 63.06735 | -24.68653 | 57.1811 | -26.7327 | 22 | 12.5893 | 51.7529 | -14.68214 | 50.063 | -13.1171 | 22 | 12.5893 | 47.14473 | -11.30135 | 46.2306 | -9.23892 | 22 | 12.5893 | 41.32255 | -6.390372 | 41.0658 | -4.59928 | 22 | 12.5893 | 40.536 | -6.831597 | 40.2482 | -4.82182 | 22 | 12.5893 | 36.52127 | -5.559093 | 36.3495 | -3.5379 | 22 | 12.5893 | 25.64922 | -1.797322 | 25.6366 | -0.804463 | 22 | 12.5893 | 29.41548 | -4.164988 | 29.3378 | -2.13641
21 | 10 | 100.825 | -58.27194 | 53.0227 | -85.7571 | 21 | 10 | 91.35829 | -52.89729 | 55.1115 | -72.8633 | 21 | 10 | 81.23989 | -53.15948 | 48.7106 | -65.0169 | 21 | 10 | 84.06583 | -45.39538 | 59.0319 | -59.8523 | 21 | 10 | 91.74636 | -51.69297 | 56.8713 | -71.9934 | 21 | 10 | 83.7563 | -36.70659 | 67.148 | -50.0626 | 21 | 10 | 67.77489 | -23.14586 | 62.4339 | -26.8608 | 21 | 10 | 53.75314 | -13.26671 | 52.3186 | -12.3355 | 21 | 10 | 48.44739 | -9.706034 | 47.7539 | -8.1679 | 21 | 10 | 41.73724 | -5.164569 | 41.5678 | -3.75705 | 21 | 10 | 41.17524 | -5.900326 | 40.9571 | -4.23274 | 21 | 10 | 37.00593 | -4.843124 | 36.8738 | -3.12433 | 21 | 10 | 25.75052 | -2.00878 | 25.7347 | -0.902624 | 21 | 10 | 29.73557 | -3.708602 | 29.6733 | -1.92336
20 | 7.94328 | 118.987 | -60.51078 | 58.5725 | -103.572 | 20 | 7.94328 | 105.7282 | -55.24626 | 60.2704 | -86.8673 | 20 | 7.94328 | 94.36659 | -55.54303 | 53.3914 | -77.8101 | 20 | 7.94328 | 94.84841 | -47.0145 | 64.6689 | -69.3841 | 20 | 7.94328 | 107.1257 | -52.43155 | 65.3155 | -84.9106 | 20 | 7.94328 | 93.60095 | -35.23221 | 76.4552 | -53.9976 | 20 | 7.94328 | 72.29678 | -21.35616 | 67.6086 | -26.2661 | 20 | 7.94328 | 55.51666 | -11.84456 | 54.3346 | -11.3952 | 20 | 7.94328 | 49.44813 | -8.203952 | 48.9421 | -7.05611 | 20 | 7.94328 | 42.00152 | -4.140508 | 41.8919 | -3.03262 | 20 | 7.94328 | 41.67735 | -5.033934 | 41.5166 | -3.65701 | 20 | 7.94328 | 37.39262 | -4.16651 | 37.2938 | -2.71677 | 20 | 7.94328 | 25.86474 | -2.244048 | 25.8449 | -1.01276 | 20 | 7.94328 | 30.00008 | -3.254479 | 29.9517 | -1.70313
19 | 6.30957 | 141.1434 | -62.37741 | 65.4405 | -125.056 | 19 | 6.30957 | 123.161 | -57.37389 | 66.4028 | -103.727 | 19 | 6.30957 | 110.2449 | -57.6289 | 59.0252 | -93.1126 | 19 | 6.30957 | 107.4841 | -48.57073 | 71.1217 | -80.5887 | 19 | 6.30957 | 125.2661 | -52.58329 | 76.1126 | -99.491 | 19 | 6.30957 | 103.8289 | -33.25768 | 86.823 | -56.9403 | 19 | 6.30957 | 76.50863 | -19.41843 | 72.4797 | -25.0211 | 19 | 6.30957 | 57.04093 | -10.46672 | 56.0918 | -10.3623 | 19 | 6.30957 | 50.19603 | -6.852146 | 49.8375 | -5.98877 | 19 | 6.30957 | 42.16633 | -3.304963 | 42.0962 | -2.43091 | 19 | 6.30957 | 42.06561 | -4.254291 | 41.9497 | -3.12056 | 19 | 6.30957 | 37.6963 | -3.54915 | 37.624 | -2.33358 | 19 | 6.30957 | 25.99325 | -2.505583 | 25.9684 | -1.13634 | 19 | 6.30957 | 30.21435 | -2.822452 | 30.1777 | -1.48779
18 | 5.01187 | 168.0844 | -63.89113 | 73.9703 | -150.933 | 18 | 5.01187 | 144.2966 | -59.26679 | 73.7415 | -124.031 | 18 | 5.01187 | 129.398 | -59.42846 | 65.8136 | -111.411 | 18 | 5.01187 | 122.3228 | -50.05695 | 78.5344 | -93.7828 | 18 | 5.01187 | 146.4108 | -52.14625 | 89.8447 | -115.603 | 18 | 5.01187 | 114.1117 | -30.88692 | 97.9286 | -58.5787 | 18 | 5.01187 | 80.32194 | -17.42726 | 76.8748 | -23.267 | 18 | 5.01187 | 58.33751 | -9.169646 | 57.592 | -9.29656 | 18 | 5.01187 | 50.74488 | -5.673462 | 50.4963 | -5.01658 | 18 | 5.01187 | 42.26763 | -2.633319 | 42.223 | -1.94194 | 18 | 5.01187 | 42.36278 | -3.569494 | 42.2806 | -2.63747 | 18 | 5.01187 | 37.93239 | -3.000169 | 37.8804 | -1.98534 | 18 | 5.01187 | 26.13821 | -2.795927 | 26.1071 | -1.27499 | 18 | 5.01187 | 30.38571 | -2.424834 | 30.3585 | -1.28558
17 | 3.98107 | 200.7544 | -65.07422 | 84.6067 | -182.055 | 17 | 3.98107 | 169.9082 | -60.91592 | 82.5911 | -148.484 | 17 | 3.98107 | 152.4488 | -60.95918 | 74.0036 | -133.282 | 17 | 3.98107 | 139.7869 | -51.46486 | 87.0865 | -109.345 | 17 | 3.98107 | 170.718 | -51.12613 | 107.144 | -132.909 | 17 | 3.98107 | 124.101 | -28.2416 | 109.328 | -58.7234 | 17 | 3.98107 | 83.68838 | -15.46324 | 80.6951 | -21.1786 | 17 | 3.98107 | 59.42688 | -7.975998 | 58.852 | -8.24597 | 17 | 3.98107 | 51.14346 | -4.668213 | 50.9738 | -4.16234 | 17 | 3.98107 | 42.32939 | -2.098624 | 42.301 | -1.55009 | 17 | 3.98107 | 42.58914 | -2.978549 | 42.5316 | -2.21302 | 17 | 3.98107 | 38.11479 | -2.521195 | 38.0779 | -1.67663 | 17 | 3.98107 | 26.30163 | -3.117887 | 26.2627 | -1.43056 | 17 | 3.98107 | 30.52148 | -2.067897 | 30.5016 | -1.10133
16 | 3.16228 | 240.2778 | -65.94804 | 97.9288 | -219.416 | 16 | 3.16228 | 200.9315 | -62.31507 | 93.3546 | -177.928 | 16 | 3.16228 | 180.1424 | -62.24195 | 83.8993 | -159.412 | 16 | 3.16228 | 160.3857 | -52.78405 | 97.0046 | -127.725 | 16 | 3.16228 | 198.1951 | -49.53664 | 128.621 | -150.791 | 16 | 3.16228 | 133.4779 | -25.4493 | 120.526 | -57.3571 | 16 | 3.16228 | 86.59773 | -13.58851 | 83.9137 | -18.9285 | 16 | 3.16228 | 60.33413 | -6.897272 | 59.8975 | -7.2455 | 16 | 3.16228 | 51.43181 | -3.824053 | 51.3173 | -3.43013 | 16 | 3.16228 | 42.36722 | -1.675747 | 42.3491 | -1.23895 | 16 | 3.16228 | 42.76139 | -2.475127 | 42.7215 | -1.84668 | 16 | 3.16228 | 38.25562 | -2.109146 | 38.2297 | -1.40793 | 16 | 3.16228 | 26.48588 | -3.474417 | 26.4372 | -1.60512 | 16 | 3.16228 | 30.62854 | -1.753387 | 30.6142 | -0.93716
15 | 2.51189 | 287.993 | -66.53101 | 114.694 | -264.169 | 15 | 2.51189 | 238.4914 | -63.45794 | 106.571 | -213.356 | 15 | 2.51189 | 213.3655 | -63.29785 | 95.8763 | -190.611 | 15 | 2.51189 | 184.7358 | -54.00191 | 108.58 | -149.458 | 15 | 2.51189 | 228.6325 | -47.40641 | 154.737 | -168.313 | 15 | 2.51189 | 141.9962 | -22.63082 | 131.063 | -54.639 | 15 | 2.51189 | 89.06966 | -11.84548 | 86.5589 | -16.6622 | 15 | 2.51189 | 61.08518 | -5.936427 | 60.7576 | -6.31773 | 15 | 2.51189 | 51.64048 | -3.12285 | 51.5638 | -2.81322 | 15 | 2.51189 | 42.39084 | -1.343014 | 42.3792 | -0.993551 | 15 | 2.51189 | 42.89276 | -2.05033 | 42.8653 | -1.53459 | 15 | 2.51189 | 38.36436 | -1.758351 | 38.3463 | -1.17718 | 15 | 2.51189 | 26.69392 | -3.868537 | 26.6331 | -1.80097 | 15 | 2.51189 | 30.71275 | -1.480176 | 30.7025 | -0.793343
14 | 1.99526 | 345.4763 | -66.83601 | 135.898 | -317.625 | 14 | 1.99526 | 283.9407 | -64.3375 | 122.966 | -255.933 | 14 | 1.99526 | 253.1769 | -64.14706 | 110.401 | -227.838 | 14 | 1.99526 | 213.5793 | -55.10213 | 122.192 | -175.172 | 14 | 1.99526 | 261.5423 | -44.78189 | 185.641 | -184.233 | 14 | 1.99526 | 149.5078 | -19.88924 | 140.59 | -50.863 | 14 | 1.99526 | 91.14279 | -10.25922 | 88.6928 | -14.4866 | 14 | 1.99526 | 61.70477 | -5.090452 | 61.4614 | -5.47496 | 14 | 1.99526 | 51.79208 | -2.544871 | 51.741 | -2.29966 | 14 | 1.99526 | 42.40647 | -1.082407 | 42.3989 | -0.801077 | 14 | 1.99526 | 42.9932 | -1.694378 | 42.9744 | -1.27123 | 14 | 1.99526 | 38.44862 | -1.462045 | 38.4361 | -0.981006 | 14 | 1.99526 | 26.92872 | -4.303496 | 26.8528 | -2.02072 | 14 | 1.99526 | 30.77917 | -1.245382 | 30.7719 | -0.668964
13 | 1.58489 | 414.566 | -66.87019 | 162.848 | -381.242 | 13 | 1.58489 | 338.8874 | -64.94272 | 143.527 | -306.993 | 13 | 1.58489 | 300.8307 | -64.80726 | 128.053 | -272.216 | 13 | 1.58489 | 247.8063 | -56.06426 | 138.341 | -205.596 | 13 | 1.58489 | 296.1275 | -41.73318 | 220.986 | -197.121 | 13 | 1.58489 | 155.9623 | -17.30336 | 148.904 | -46.388 | 13 | 1.58489 | 92.8658 | -8.840301 | 90.392 | -12.4708 | 13 | 1.58489 | 62.21523 | -4.352561 | 62.0358 | -4.72173 | 13 | 1.58489 | 51.90311 | -2.071089 | 51.8692 | -1.87575 | 13 | 1.58489 | 42.4177 | -0.8793496 | 42.4127 | -0.650982 | 13 | 1.58489 | 43.07051 | -1.397676 | 43.0577 | -1.05056 | 13 | 1.58489 | 38.51413 | -1.213258 | 38.5055 | -0.815489 | 13 | 1.58489 | 27.19408 | -4.782552 | 27.0994 | -2.26729 | 13 | 1.58489 | 30.83153 | -1.045291 | 30.8264 | -0.562452
12 | 1.25893 | 497.3841 | -66.63439 | 197.261 | -456.595 | 12 | 1.25893 | 405.2261 | -65.25901 | 169.594 | -368.03 | 12 | 1.25893 | 357.8145 | -65.29293 | 149.559 | -325.059 | 12 | 1.25893 | 288.48 | -56.8636 | 157.693 | -241.565 | 12 | 1.25893 | 331.3198 | -38.35576 | 259.812 | -205.598 | 12 | 1.25893 | 161.393 | -14.92527 | 155.948 | -41.5682 | 12 | 1.25893 | 94.28985 | -7.588821 | 91.7337 | -10.6515 | 12 | 1.25893 | 62.63574 | -3.713852 | 62.5042 | -4.05714 | 12 | 1.25893 | 51.98516 | -1.684294 | 51.9627 | -1.52796 | 12 | 1.25893 | 42.42697 | -0.7221704 | 42.4236 | -0.534746 | 12 | 1.25893 | 43.13031 | -1.151342 | 43.1216 | -0.866633 | 12 | 1.25893 | 38.56544 | -1.005308 | 38.5595 | -0.676632 | 12 | 1.25893 | 27.49394 | -5.309017 | 27.376 | -2.54394 | 12 | 1.25893 | 30.87311 | -0.8758791 | 30.8695 | -0.471938
11 | 1 | 596.3472 | -66.1226 | 241.39 | -545.308 | 11 | 1 | 485.166 | -65.26631 | 202.994 | -440.658 | 11 | 1 | 425.8947 | -65.61551 | 175.834 | -387.903 | 11 | 1 | 336.8618 | -57.46888 | 181.15 | -284.008 | 11 | 1 | 365.9022 | -34.76523 | 300.587 | -208.643 | 11 | 1 | 165.8894 | -12.78274 | 161.778 | -36.7038 | 11 | 1 | 95.4638 | -6.497578 | 92.7884 | -9.04128 | 11 | 1 | 62.98273 | -3.16442 | 62.8867 | -3.47674 | 11 | 1 | 52.04647 | -1.369455 | 52.0316 | -1.24387 | 11 | 1 | 42.43574 | -0.6016083 | 42.4334 | -0.445569 | 11 | 1 | 43.1768 | -0.9474137 | 43.1709 | -0.713917 | 11 | 1 | 38.60567 | -0.8320941 | 38.6016 | -0.560642 | 11 | 1 | 27.83315 | -5.886156 | 27.6864 | -2.85435 | 11 | 1 | 30.90633 | -0.7331798 | 30.9038 | -0.395479
10 | 0.794328 | 714.1155 | -65.3229 | 298.146 | -648.899 | 10 | 0.794328 | 581.2013 | -64.93867 | 246.19 | -526.484 | 10 | 0.794328 | 507.1423 | -65.78245 | 208.031 | -462.511 | 10 | 0.794328 | 394.4083 | -57.84374 | 209.916 | -333.906 | 10 | 0.794328 | 398.6727 | -31.0898 | 341.407 | -205.867 | 10 | 0.794328 | 169.5675 | -10.88447 | 166.517 | -32.0193 | 10 | 0.794328 | 96.43158 | -5.555063 | 93.6163 | -7.63728 | 10 | 0.794328 | 63.26974 | -2.694322 | 63.1998 | -2.97415 | 10 | 0.794328 | 52.09274 | -1.113842 | 52.0829 | -1.01263 | 10 | 0.794328 | 42.44468 | -0.510381 | 42.443 | -0.378085 | 10 | 0.794328 | 43.21329 | -0.7789804 | 43.2093 | -0.5875 | 10 | 0.794328 | 38.63759 | -0.6882109 | 38.6348 | -0.464086 | 10 | 0.794328 | 28.21704 | -6.517107 | 28.0347 | -3.20263 | 10 | 0.794328 | 30.93287 | -0.6135068 | 30.9311 | -0.331214
9 | 0.630957 | 853.5394 | -64.21781 | 371.248 | -768.573 | 9 | 0.630957 | 696.0671 | -64.24461 | 302.462 | -626.918 | 9 | 0.630957 | 603.9892 | -65.7973 | 247.615 | -550.899 | 9 | 0.630957 | 462.7746 | -57.94511 | 245.609 | -392.22 | 9 | 0.630957 | 428.6398 | -27.45513 | 380.363 | -197.626 | 9 | 0.630957 | 172.5526 | -9.224687 | 170.321 | -27.6613 | 9 | 0.630957 | 97.23132 | -4.747705 | 94.2666 | -6.42673 | 9 | 0.630957 | 63.50789 | -2.293963 | 63.457 | -2.542 | 9 | 0.630957 | 52.12833 | -0.9067295 | 52.1218 | -0.824918 | 9 | 0.630957 | 42.45457 | -0.4427701 | 42.4533 | -0.328077 | 9 | 0.630957 | 43.242 | -0.6401104 | 43.2393 | -0.483091 | 9 | 0.630957 | 38.66291 | -0.5689555 | 38.661 | -0.383922 | 9 | 0.630957 | 28.65173 | -7.204829 | 28.4255 | -3.59341 | 9 | 0.630957 | 30.95434 | -0.5135086 | 30.9531 | -0.277422
8 | 0.501187 | 1017.493 | -62.78557 | 465.322 | -904.858 | 8 | 0.501187 | 832.5871 | -63.14809 | 376.068 | -742.815 | 8 | 0.501187 | 719.2724 | -65.66031 | 296.445 | -655.342 | 8 | 0.501187 | 543.7494 | -57.72453 | 290.357 | -459.735 | 8 | 0.501187 | 455.153 | -23.97087 | 415.897 | -184.916 | 8 | 0.501187 | 174.9641 | -7.788613 | 173.35 | -23.7109 | 8 | 0.501187 | 97.89521 | -4.061117 | 94.7786 | -5.39185 | 8 | 0.501187 | 63.70646 | -1.954426 | 63.6694 | -2.17268 | 8 | 0.501187 | 52.15594 | -0.7392617 | 52.1516 | -0.672926 | 8 | 0.501187 | 42.46581 | -0.3943185 | 42.4648 | -0.292254 | 8 | 0.501187 | 43.26472 | -0.5257706 | 43.2629 | -0.39701 | 8 | 0.501187 | 38.6832 | -0.4702909 | 38.6819 | -0.317513 | 8 | 0.501187 | 29.14424 | -7.951913 | 28.864 | -4.03187 | 8 | 0.501187 | 30.97177 | -0.4302324 | 30.9709 | -0.232564
7 | 0.398107 | 1208.621 | -61.0026 | 585.903 | -1057.11 | 7 | 0.398107 | 993.3927 | -61.61171 | 472.303 | -873.933 | 7 | 0.398107 | 856.2686 | -65.36733 | 356.892 | -778.347 | 7 | 0.398107 | 639.136 | -57.13099 | 346.872 | -536.819 | 7 | 0.398107 | 477.9373 | -20.72156 | 447.02 | -169.107 | 7 | 0.398107 | 176.907 | -6.556319 | 175.75 | -20.1992 | 7 | 0.398107 | 98.44987 | -3.481231 | 95.183 | -4.51293 | 7 | 0.398107 | 63.87275 | -1.667644 | 63.8457 | -1.85881 | 7 | 0.398107 | 52.1779 | -0.6041272 | 52.175 | -0.550154 | 7 | 0.398107 | 42.47845 | -0.3615738 | 42.4776 | -0.268065 | 7 | 0.398107 | 43.28283 | -0.4317329 | 43.2816 | -0.32614 | 7 | 0.398107 | 38.69959 | -0.3887893 | 38.6987 | -0.2626 | 7 | 0.398107 | 29.70242 | -8.760552 | 29.3559 | -4.52384 | 7 | 0.398107 | 30.98612 | -0.3611017 | 30.9855 | -0.195286
6 | 0.316228 | 1428.92 | -58.84669 | 739.223 | -1222.85 | 6 | 0.316228 | 1180.45 | -59.60154 | 597.32 | -1018.17 | 6 | 0.316228 | 1018.732 | -64.91077 | 431.972 | -922.613 | 6 | 0.316228 | 750.514 | -56.11467 | 418.436 | -623.043 | 6 | 0.316228 | 497.0539 | -17.76174 | 473.361 | -151.631 | 6 | 0.316228 | 178.4724 | -5.505735 | 177.649 | -17.1236 | 6 | 0.316228 | 98.9173 | -2.994831 | 95.5038 | -3.77023 | 6 | 0.316228 | 64.01304 | -1.426414 | 63.9932 | -1.59348 | 6 | 0.316228 | 52.19555 | -0.4953485 | 52.1936 | -0.451249 | 6 | 0.316228 | 42.49296 | -0.3418799 | 42.4922 | -0.253551 | 6 | 0.316228 | 43.29733 | -0.3544614 | 43.2965 | -0.267858 | 6 | 0.316228 | 38.71281 | -0.3215629 | 38.7122 | -0.217268 | 6 | 0.316228 | 30.33557 | -9.632194 | 29.9079 | -5.07583 | 6 | 0.316228 | 30.99794 | -0.3039148 | 30.9975 | -0.164422
5 | 0.251189 | 1679.192 | -56.30178 | 931.647 | -1397.04 | 5 | 0.251189 | 1394.395 | -57.0953 | 757.496 | -1170.7 | 5 | 0.251189 | 1210.897 | -64.27912 | 525.514 | -1090.92 | 5 | 0.251189 | 878.8722 | -54.63567 | 508.668 | -716.71 | 5 | 0.251189 | 512.7943 | -15.11838 | 495.046 | -133.744 | 5 | 0.251189 | 179.7336 | -4.614697 | 179.151 | -14.4604 | 5 | 0.251189 | 99.31545 | -2.589908 | 95.7594 | -3.1451 | 5 | 0.251189 | 64.13214 | -1.224438 | 64.1175 | -1.37043 | 5 | 0.251189 | 52.21002 | -0.40805 | 52.2087 | -0.371827 | 5 | 0.251189 | 42.50952 | -0.3332242 | 42.5088 | -0.247228 | 5 | 0.251189 | 43.30906 | -0.2910162 | 43.3085 | -0.219974 | 5 | 0.251189 | 38.72352 | -0.2661891 | 38.7231 | -0.179904 | 5 | 0.251189 | 31.054 | -10.56761 | 30.5273 | -5.69517 | 5 | 0.251189 | 31.00791 | -0.2567886 | 31.0076 | -0.138971
4 | 0.199526 | 1958.36 | -53.36439 | 1168.6 | -1571.48 | 4 | 0.199526 | 1633.69 | -54.09298 | 958.113 | -1323.24 | 4 | 0.199526 | 1437.464 | -63.45748 | 642.348 | -1285.96 | 4 | 0.199526 | 1024.099 | -52.67511 | 620.946 | -814.374 | 4 | 0.199526 | 525.5797 | -12.79493 | 512.529 | -116.396 | 4 | 0.199526 | 180.7534 | -3.861907 | 180.343 | -12.1741 | 4 | 0.199526 | 99.65913 | -2.255766 | 95.9639 | -2.62051 | 4 | 0.199526 | 64.23421 | -1.056229 | 64.2233 | -1.18407 | 4 | 0.199526 | 52.22231 | -0.3382647 | 52.2214 | -0.30831 | 4 | 0.199526 | 42.52822 | -0.334107 | 42.5275 | -0.247992 | 4 | 0.199526 | 43.31838 | -0.2389576 | 43.318 | -0.180663 | 4 | 0.199526 | 38.73229 | -0.2206421 | 38.732 | -0.149155 | 4 | 0.199526 | 31.86941 | -11.5667 | 31.2222 | -6.39009 | 4 | 0.199526 | 31.01622 | -0.2181334 | 31.016 | -0.118083
3 | 0.158489 | 2262.794 | -50.05042 | 1452.97 | -1734.68 | 3 | 0.158489 | 1893.835 | -50.62956 | 1201.32 | -1464.05 | 3 | 0.158489 | 1703.473 | -62.42733 | 788.492 | -1510 | 3 | 0.158489 | 1184.451 | -50.25002 | 757.384 | -910.656 | 3 | 0.158489 | 535.8701 | -10.7791 | 526.415 | -100.22 | 3 | 0.158489 | 181.5781 | -3.228044 | 181.29 | -10.2247 | 3 | 0.158489 | 99.96027 | -1.983062 | 96.1282 | -2.18138 | 3 | 0.158489 | 64.32264 | -0.9170547 | 64.3144 | -1.02948 | 3 | 0.158489 | 52.23294 | -0.2827848 | 52.2323 | -0.257796 | 3 | 0.158489 | 42.54956 | -0.343445 | 42.5488 | -0.255051 | 3 | 0.158489 | 43.32605 | -0.1962705 | 43.3258 | -0.148416 | 3 | 0.158489 | 38.7396 | -0.1832407 | 38.7394 | -0.123895 | 3 | 0.158489 | 32.79524 | -12.6282 | 32.0019 | -7.16981 | 3 | 0.158489 | 31.02346 | -0.1866174 | 31.0233 | -0.101046
2 | 0.125893 | 2585.857 | -46.40177 | 1783.2 | -1872.66 | 2 | 0.125893 | 2167.082 | -46.78475 | 1483.89 | -1579.34 | 2 | 0.125893 | 2014.165 | -61.16833 | 971.307 | -1764.49 | 2 | 0.125893 | 1356.231 | -47.4268 | 917.533 | -998.747 | 2 | 0.125893 | 544.1071 | -9.047809 | 537.337 | -85.5655 | 2 | 0.125893 | 182.2487 | -2.695645 | 182.047 | -8.57125 | 2 | 0.125893 | 100.2295 | -1.763743 | 96.2607 | -1.81449 | 2 | 0.125893 | 64.40022 | -0.8028993 | 64.3939 | -0.902426 | 2 | 0.125893 | 52.24245 | -0.2390129 | 52.242 | -0.217932 | 2 | 0.125893 | 42.57354 | -0.3604943 | 42.5727 | -0.267863 | 2 | 0.125893 | 43.33227 | -0.16129 | 43.3321 | -0.121982 | 2 | 0.125893 | 38.74564 | -0.1525927 | 38.7455 | -0.103189 | 2 | 0.125893 | 33.84662 | -13.74959 | 32.8767 | -8.04463 | 2 | 0.125893 | 31.02972 | -0.1611271 | 31.0296 | -0.0872616
1 | 0.1 | 2918.076 | -42.48899 | 2151.81 | -1971.01 | 1 | 0.1 | 2443.024 | -42.68562 | 1795.83 | -1656.31 | 1 | 0.1 | 2374.673 | -59.65831 | 1199.58 | -2049.41 | 1 | 0.1 | 1534.04 | -44.32679 | 1097.4 | -1071.91 | 1 | 0.1 | 550.6847 | -7.572638 | 545.882 | -72.5709 | 1 | 0.1 | 182.7938 | -2.249353 | 182.653 | -7.17439 | 1 | 0.1 | 100.4737 | -1.590963 | 96.368 | -1.50839 | 1 | 0.1 | 64.46935 | -0.7103339 | 64.4644 | -0.799249 | 1 | 0.1 | 52.25123 | -0.2048557 | 52.2509 | -0.186819 | 1 | 0.1 | 42.60076 | -0.3847923 | 42.5998 | -0.2861 | 1 | 0.1 | 43.33732 | -0.1326453 | 43.3372 | -0.10033 | 1 | 0.1 | 38.7507 | -0.1275388 | 38.7506 | -0.0862579 | 1 | 0.1 | 35.0408 | -14.92725 | 33.8583 | -9.02624 |  | 0.1 | 31.03529 | -0.1407352 | 31.0352 | -0.0762317
Par | Value | Error% | Min | Max | Unit | Par | Value | Error% | Min | Max | Unit | Par | Value | Error% | Min | Max | Unit | Par | Value | Error% | Min | Max | Unit | Par | Value | Error% | Min | Max | Unit | Par | Value | Error% | Min | Max | Unit | Par | Value | Error% | Min | Max | Unit | Par | Value | Error% | Min | Max | Unit | Par | Value | Error% | Min | Max | Unit | Par | Value | Error% | Min | Max | Unit | Par | Value | Error% | Min | Max | Unit | Par | Value | Error% | Min | Max | Unit | Par | Value | Error% | Min | Max | Unit |  | Par | Value | Error% | Min | Max | Unit
R1 | 6.16 | 73.41 | 0.0001 | 10000000000000 | Ohm | R1 | 4.327 | 106.63 | 0.0001 | 10000000000000 | Ohm | R1 | 0.7394 | 1000 | 0.0001 | 10000000000000 | Ohm | R1 | 0.3389 | 1000 | 0.0001 | 10000000000000 | Ohm | R1 | 0.03089 | 1000 | 0.0001 | 10000000000000 | Ohm | R1 | 0.01084 | 1000 | 0.0001 | 10000000000000 | Ohm | R1 | 0.0333 | 1000 | 0.0001 | 10000000000000 | Ohm | R1 | 0.002517 | 1000 | 0.0001 | 10000000000000 | Ohm | R1 | 0.1194 | 1000 | 0.0001 | 10000000000000 | Ohm | R1 | 0.003981 | 1000 | 0.0001 | 10000000000000 | Ohm | R1 | 0.03168 | 1000 | 0.0001 | 10000000000000 | Ohm | R1 | 0.05704 | 1000 | 0.0001 | 10000000000000 | Ohm | R1 | 0.5656 | -1 | 0.0001 | 10000000000000 | Ohm |  | R1 | 0.08372 | 1000 | 0.0001 | 10000000000000 | Ohm
R2 | 22.01 | 81.27 | 0.0001 | 10000000000000 | Ohm | R2 | 3411 | 157.03 | 0.0001 | 10000000000000 | Ohm | R2 | 24.45 | 174.68 | 0.0001 | 10000000000000 | Ohm | R2 | 15.99 | 306.67 | 0.0001 | 10000000000000 | Ohm | R2 | 25.14 | 134.81 | 0.0001 | 10000000000000 | Ohm | R2 | 24.1 | 148.86 | 0.0001 | 10000000000000 | Ohm | R2 | 24.59 | 148.58 | 0.0001 | 10000000000000 | Ohm | R2 | 41.44 | 39.88 | 0.0001 | 10000000000000 | Ohm | R2 | 24.82 | 41.61 | 0.0001 | 10000000000000 | Ohm | R2 | 27.32 | 84.53 | 0.0001 | 10000000000000 | Ohm | R2 | 15.79 | 60.81 | 0.0001 | 10000000000000 | Ohm | R2 | 11.82 | 75.11 | 0.0001 | 10000000000000 | Ohm | R2 | 24.27 | -1 | 0.0001 | 10000000000000 | Ohm |  | R2 | 6.886 | 121.76 | 0.0001 | 10000000000000 | Ohm
R3 | 5285 | 131.08 | 0.0001 | 10000000000000 | Ohm | R3 | 18.2 | 89.72 | 0.0001 | 10000000000000 | Ohm | R3 | 12110 | 288.59 | 0.0001 | 10000000000000 | Ohm | R3 | 1576 | 141.01 | 0.0001 | 10000000000000 | Ohm | R3 | 552.7 | 71.44 | 0.0001 | 10000000000000 | Ohm | R3 | 161.2 | 37.26 | 0.0001 | 10000000000000 | Ohm | R3 | 72.23 | 34.39 | 0.0001 | 10000000000000 | Ohm | R3 | 23.13 | 156.47 | 0.0001 | 10000000000000 | Ohm | R3 | 27.29 | 93.19 | 0.0001 | 10000000000000 | Ohm | R3 | 15.02 | 50.29 | 0.0001 | 10000000000000 | Ohm | R3 | 27.53 | 90.96 | 0.0001 | 10000000000000 | Ohm | R3 | 26.89 | 98.2 | 0.0001 | 10000000000000 | Ohm | W1 | 1185 | -1 | 1e-12 | 1000000 | Ohm/Hz^(1/2) |  | R3 | 24.07 | 109.06 | 0.0001 | 10000000000000 | Ohm
W1 | 1.079 | 1000 | 1e-12 | 1000000 | Ohm/Hz^(1/2) | W1 | 0.003857 | 259.08 | 1e-12 | 1000000 | Ohm/Hz^(1/2) | W1 | 0.1105 | 1000 | 1e-12 | 1000000 | Ohm/Hz^(1/2) | W1 | 0.002257 | 62.36 | 1e-12 | 1000000 | Ohm/Hz^(1/2) | W1 | 41.15 | 1000 | 1e-12 | 1000000 | Ohm/Hz^(1/2) | W1 | 130.1 | 1000 | 1e-12 | 1000000 | Ohm/Hz^(1/2) | W1 | 1557 | 1000 | 1e-12 | 1000000 | Ohm/Hz^(1/2) | W1 | 5.699 | 1000 | 1e-12 | 1000000 | Ohm/Hz^(1/2) | W1 | 23.6 | 1000 | 1e-12 | 1000000 | Ohm/Hz^(1/2) | W1 | 3.542 | 1000 | 1e-12 | 1000000 | Ohm/Hz^(1/2) | W1 | 732.5 | 1000 | 1e-12 | 1000000 | Ohm/Hz^(1/2) | W1 | 185.9 | 1000 | 1e-12 | 1000000 | Ohm/Hz^(1/2) | W2 | 0.09884 | -1 | 1e-12 | 1000000 | Ohm/Hz^(1/2) |  | W1 | 60.24 | 1000 | 1e-12 | 1000000 | Ohm/Hz^(1/2)
Q1 | 3.106e-06 | 337.5 | 1e-13 | 100 | s^N/Ohm | Q1 | 0.0004962 | 38.78 | 1e-13 | 100 | s^N/Ohm | Q1 | 1.945e-07 | 694.86 | 1e-13 | 100 | s^N/Ohm | Q1 | 2.626e-07 | 1000 | 1e-13 | 100 | s^N/Ohm | Q1 | 1.502e-07 | 527.07 | 1e-13 | 100 | s^N/Ohm | Q1 | 1.876e-07 | 564.55 | 1e-13 | 100 | s^N/Ohm | Q1 | 1.904e-07 | 581.28 | 1e-13 | 100 | s^N/Ohm | Q1 | 0.0005808 | 163.62 | 1e-13 | 100 | s^N/Ohm | Q1 | 0.0003747 | 211.99 | 1e-13 | 100 | s^N/Ohm | Q1 | 4.262e-08 | 657.6 | 1e-13 | 100 | s^N/Ohm | Q1 | 0.0006085 | 319.57 | 1e-13 | 100 | s^N/Ohm | Q1 | 0.0008915 | 405.46 | 1e-13 | 100 | s^N/Ohm | Q1 | 8.789e-06 | -1 | 1e-13 | 100 | s^N/Ohm |  | Q1 | 0.001982 | 592.23 | 1e-13 | 100 | s^N/Ohm
N1 | 1.083 | 38.71 | 0.7 | 1.1 |  | N1 | 0.8897 | 36.6 | 0.7 | 1.1 |  | N1 | 1.016 | 77.83 | 0.7 | 1.1 |  | N1 | 1.02 | 124.42 | 0.7 | 1.1 |  | N1 | 1.048 | 57.72 | 0.7 | 1.1 |  | N1 | 1.033 | 63.5 | 0.7 | 1.1 |  | N1 | 1.024 | 65.14 | 0.7 | 1.1 |  | N1 | 0.7554 | 40.95 | 0.7 | 1.1 |  | N1 | 0.923 | 44.01 | 0.7 | 1.1 |  | N1 | 1.09 | 55.43 | 0.7 | 1.1 |  | N1 | 0.8654 | 70.04 | 0.7 | 1.1 |  | N1 | 0.8462 | 90.68 | 0.7 | 1.1 |  | N1 | 1.036 | -1 | 0.7 | 1.1 |  |  | N1 | 0.8173 | 144.78 | 0.7 | 1.1
Q2 | 0.0003581 | 32.39 | 1e-13 | 100 | s^N/Ohm | Q2 | 3.706e-06 | 411.64 | 1e-13 | 100 | s^N/Ohm | Q2 | 0.0005636 | 27.28 | 1e-13 | 100 | s^N/Ohm | Q2 | 0.001124 | 44.5 | 1e-13 | 100 | s^N/Ohm | Q2 | 0.0004002 | 41.11 | 1e-13 | 100 | s^N/Ohm | Q2 | 0.0004339 | 71.22 | 1e-13 | 100 | s^N/Ohm | Q2 | 0.0004463 | 110.75 | 1e-13 | 100 | s^N/Ohm | Q2 | 8.032e-08 | 642.85 | 1e-13 | 100 | s^N/Ohm | Q2 | 1.219e-07 | 610.02 | 1e-13 | 100 | s^N/Ohm | Q2 | 0.0002448 | 296.85 | 1e-13 | 100 | s^N/Ohm | Q2 | 2.303e-07 | 666.89 | 1e-13 | 100 | s^N/Ohm | Q2 | 1.464e-07 | 728.01 | 1e-13 | 100 | s^N/Ohm | Q2 | 1e-13 | -1 | 1e-13 | 100 | s^N/Ohm |  | Q2 | 3.06e-07 | 660.67 | 1e-13 | 100 | s^N/Ohm
N2 | 0.831 | 29.71 | 0.7 | 1.1 |  | N2 | 1.079 | 46.46 | 0.7 | 1.1 |  | N2 | 0.7869 | 27.37 | 0.7 | 1.1 |  | N2 | 0.9094 | 37.29 | 0.7 | 1.1 |  | N2 | 0.8233 | 21.55 | 0.7 | 1.1 |  | N2 | 0.803 | 20.2 | 0.7 | 1.1 |  | N2 | 0.8149 | 27.75 | 0.7 | 1.1 |  | N2 | 1.091 | 66.12 | 0.7 | 1.1 |  | N2 | 1.023 | 57.5 | 0.7 | 1.1 |  | N2 | 1.028 | 52.51 | 0.7 | 1.1 |  | N2 | 0.9639 | 66.01 | 0.7 | 1.1 |  | N2 | 0.9886 | 69.12 | 0.7 | 1.1 |  | N2 | 0.855 | -1 | 0.7 | 1.1 |  |  | N2 | 0.961 | 68.13 | 0.7 | 1.1
R1(Q1R2)(Q2R3)W1 | [5 empty] | R1(Q1R2)(Q2R3)W1 | [5 empty] | R1(Q1R2)(Q2R3)W1 | [5 empty] | R1(Q1R2)(Q2R3)W1 | [5 empty] | R1(Q1R2)(Q2R3)W1 | [5 empty] | R1(Q1R2)(Q2R3)W1 | [5 empty] | R1(Q1R2)(Q2R3)W1 | [5 empty] | R1(Q1R2)(Q2R3)W1 | [5 empty] | R1(Q1R2)(Q2R3)W1 | [5 empty] | R1(Q1R2)(Q2R3)W1 | [5 empty] | R1(Q1R2)(Q2R3)W1 | [5 empty] | R1(Q1R2)(Q2R3)W1 | [5 empty] | R1(Q1R2)(Q2R3)W1 | [6 empty] | R1(Q1R2)(Q2R3)W1
0.336 | [5 empty] | 0.388 | [5 empty] | 0.269 | [5 empty] | 0.294 | [5 empty] | 0.254 | [5 empty] | 0.251 | [5 empty] | 0.247 | [5 empty] | 0.24 | [5 empty] | 0.232 | [5 empty] | 0.229 | [5 empty] | 0.233 | [5 empty] | 0.23 | [5 empty] | 0.289 | [6 empty] | 0.236

## Cu Ncbs PotentialScan
Cu Ncbs 0V | Cu Ncbs 0V | Cu Ncbs 0V | Cu Ncbs 0V | Cu Ncbs 0V | Cu Ncbs 0V | Cu Ncbs -0.1 V | Cu Ncbs -0.1 V | Cu Ncbs -0.1 V | Cu Ncbs -0.1 V | Cu Ncbs -0.1 V | Cu Ncbs -0.1 V | Cu Ncbs -0.2 V | Cu Ncbs -0.2 V | Cu Ncbs -0.2 V | Cu Ncbs -0.2 V | Cu Ncbs -0.2 V | Cu Ncbs -0.2 V | Cu Ncbs -0.3 V | Cu Ncbs -0.3 V | Cu Ncbs -0.3 V | Cu Ncbs -0.3 V | Cu Ncbs -0.3 V | Cu Ncbs -0.3 V | Cu Ncbs -0.4 V | Cu Ncbs -0.4 V | Cu Ncbs -0.4 V | Cu Ncbs -0.4 V | Cu Ncbs -0.4 V | Cu Ncbs -0.4 V | Cu Ncbs -0.5 V | Cu Ncbs -0.5 V | Cu Ncbs -0.5 V | Cu Ncbs -0.5 V | Cu Ncbs -0.5 V | Cu Ncbs -0.5 V | Cu Ncbs -0.6 V | Cu Ncbs -0.6 V | Cu Ncbs -0.6 V | Cu Ncbs -0.6 V | Cu Ncbs -0.6 V | Cu Ncbs -0.6 V | Cu Ncbs -0.7 V | Cu Ncbs -0.7 V | Cu Ncbs -0.7 V | Cu Ncbs -0.7 V | Cu Ncbs -0.7 V | Cu Ncbs -0.7 V | Cu Ncbs -0.8 V | Cu Ncbs -0.8 V | Cu Ncbs -0.8 V | Cu Ncbs -0.8 V | Cu Ncbs -0.8 V | Cu Ncbs -0.8 V | Cu Ncbs -0.9 V | Cu Ncbs -0.9 V | Cu Ncbs -0.9 V | Cu Ncbs -0.9 V | Cu Ncbs -0.9 V | Cu Ncbs -0.9 V | Cu Ncbs -1.0 V | Cu Ncbs -1.0 V | Cu Ncbs -1.0 V | Cu Ncbs -1.0 V | Cu Ncbs -1.0 V | Cu Ncbs -1.0 V | Cu Ncbs -1.1 V | Cu Ncbs -1.1 V | Cu Ncbs -1.1 V | Cu Ncbs -1.1 V | Cu Ncbs -1.1 V | Cu Ncbs -1.1 V | Cu Ncbs -1.2 V | Cu Ncbs -1.2 V | Cu Ncbs -1.2 V | Cu Ncbs -1.2 V | Cu Ncbs -1.2 V | Cu Ncbs -1.2 V | Cu Ncbs -1.3 V | Cu Ncbs -1.3 V | Cu Ncbs -1.3 V | Cu Ncbs -1.3 V | Cu Ncbs -1.3 V | Cu Ncbs -1.3 V
index | Freq /Hz | ¦Z¦-model /ohm | phase-model /degrees | Z1-model /ohm | Z2-model /ohm | index | Freq /Hz | ¦Z¦-model /ohm | phase-model /degrees | Z1-model /ohm | Z2-model /ohm | index | Freq /Hz | ¦Z¦-model /ohm | phase-model /degrees | Z1-model /ohm | Z2-model /ohm | index | Freq /Hz | ¦Z¦-model /ohm | phase-model /degrees | Z1-model /ohm | Z2-model /ohm | index | Freq /Hz | ¦Z¦-model /ohm | phase-model /degrees | Z1-model /ohm | Z2-model /ohm | index | Freq /Hz | ¦Z¦-model /ohm | phase-model /degrees | Z1-model /ohm | Z2-model /ohm | index | Freq /Hz | ¦Z¦-model /ohm | phase-model /degrees | Z1-model /ohm | Z2-model /ohm | index | Freq /Hz | ¦Z¦-model /ohm | phase-model /degrees | Z1-model /ohm | Z2-model /ohm | index | Freq /Hz | ¦Z¦-model /ohm | phase-model /degrees | Z1-model /ohm | Z2-model /ohm | index | Freq /Hz | ¦Z¦-model /ohm | phase-model /degrees | Z1-model /ohm | Z2-model /ohm | index | Freq /Hz | ¦Z¦-model /ohm | phase-model /degrees | Z1-model /ohm | Z2-model /ohm | index | Freq /Hz | ¦Z¦-model /ohm | phase-model /degrees | Z1-model /ohm | Z2-model /ohm | index | Freq /Hz | ¦Z¦-model /ohm | phase-model /degrees | Z1-model /ohm | Z2-model /ohm | index | Freq /Hz | ¦Z¦-model /ohm | phase-model /degrees | Z1-model /ohm | Z2-model /ohm
19 | 100000 | 24.07103 | -30.24626 | 20.7942 | -12.125 | 19 | 100000 | 21.8328 | -27.97659 | 19.2814 | -10.242 | 19 | 100000 | 19.57659 | -35.30653 | 15.9759 | -11.3143 | 19 | 100000 | 4.403445 | -66.74055 | 1.7389 | -4.04556 | 19 | 100000 | 33.66419 | -12.3538 | 32.8847 | -7.20238 | 19 | 100000 | 27.26725 | -14.24538 | 26.4288 | -6.70979 | 19 | 100000 | 28.17851 | -11.75338 | 27.5877 | -5.73995 | 19 | 100000 | 29.40642 | -9.276942 | 29.0218 | -4.74051 | 19 | 100000 | 26.27636 | -11.88579 | 25.713 | -5.41192 | 19 | 100000 | 19.48044 | -10.90446 | 19.1287 | -3.68515 | 19 | 100000 | 24.08939 | -10.44523 | 23.6902 | -4.3673 | 19 | 100000 | 28.44129 | -4.147607 | 28.3668 | -2.05705 | 19 | 100000 | 23.80665 | -5.787441 | 23.6853 | -2.40062 | 19 | 100000 | 24.29113 | -3.550742 | 24.2445 | -1.50441
18 | 46415.9 | 31.98557 | -35.98131 | 25.883 | -18.7922 | 18 | 46415.9 | 28.43306 | -33.81895 | 23.6222 | -15.825 | 18 | 46415.9 | 27.22903 | -40.16258 | 20.8089 | -17.5616 | 18 | 46415.9 | 7.78138 | -66.72533 | 3.07473 | -7.14814 | 18 | 46415.9 | 37.60674 | -18.57216 | 35.6483 | -11.9777 | 18 | 46415.9 | 31.0793 | -21.1335 | 28.989 | -11.2054 | 18 | 46415.9 | 31.23573 | -18.4536 | 29.6296 | -9.88725 | 18 | 46415.9 | 31.69372 | -15.41819 | 30.5531 | -8.42616 | 18 | 46415.9 | 29.15251 | -18.94279 | 27.5737 | -9.4636 | 18 | 46415.9 | 21.29969 | -18.4312 | 20.2071 | -6.73423 | 18 | 46415.9 | 26.31968 | -16.8785 | 25.1859 | -7.64174 | 18 | 46415.9 | 29.19168 | -7.462964 | 28.9444 | -3.79157 | 18 | 46415.9 | 24.82533 | -9.946445 | 24.4522 | -4.28802 | 18 | 46415.9 | 24.80276 | -6.498369 | 24.6434 | -2.80705
17 | 21544.3 | 44.69804 | -41.41975 | 33.5183 | -29.5709 | 17 | 21544.3 | 39.02532 | -39.42515 | 30.1453 | -24.7838 | 17 | 21544.3 | 39.39094 | -44.28023 | 28.2013 | -27.5015 | 17 | 21544.3 | 13.7495 | -66.68758 | 5.44129 | -12.627 | 17 | 21544.3 | 44.91957 | -26.42005 | 40.228 | -19.9869 | 17 | 21544.3 | 38.18386 | -29.42325 | 33.2587 | -18.7581 | 17 | 21544.3 | 37.28362 | -27.1992 | 33.1609 | -17.0418 | 17 | 21544.3 | 36.51008 | -24.23283 | 33.293 | -14.9854 | 17 | 21544.3 | 35.01029 | -28.16948 | 30.8635 | -16.5277 | 17 | 21544.3 | 25.37813 | -28.97816 | 22.2009 | -12.2951 | 17 | 21544.3 | 30.86522 | -25.6436 | 27.8251 | -13.3576 | 17 | 21544.3 | 30.82024 | -13.09815 | 30.0184 | -6.98448 | 17 | 21544.3 | 26.94292 | -16.50228 | 25.8331 | -7.65323 | 17 | 21544.3 | 25.93097 | -11.64423 | 25.3973 | -5.23375
16 | 10000 | 65.39409 | -46.4153 | 45.0844 | -47.3686 | 16 | 10000 | 56.19036 | -44.56645 | 40.0321 | -39.4308 | 16 | 10000 | 58.81124 | -47.66205 | 39.6095 | -43.4724 | 16 | 10000 | 24.29011 | -66.61273 | 9.64181 | -22.2945 | 16 | 10000 | 58.39257 | -34.93115 | 47.8726 | -33.4351 | 16 | 10000 | 51.21755 | -37.88188 | 40.4249 | -31.4494 | 16 | 10000 | 49.06431 | -36.7595 | 39.3081 | -29.3629 | 16 | 10000 | 46.60387 | -34.85517 | 38.2431 | -26.6343 | 16 | 10000 | 46.66473 | -38.10341 | 36.7204 | -28.796 | 16 | 10000 | 34.26307 | -40.84929 | 25.9177 | -22.4105 | 16 | 10000 | 39.99731 | -35.64044 | 32.5054 | -23.3063 | 16 | 10000 | 34.51055 | -21.86366 | 32.0283 | -12.8517 | 16 | 10000 | 31.4452 | -25.70648 | 28.333 | -13.6397 | 16 | 10000 | 28.55003 | -19.95682 | 26.8356 | -9.74446
15 | 4641.59 | 99.73314 | -50.90998 | 62.8858 | -77.4085 | 15 | 4641.59 | 84.41283 | -49.1511 | 55.2116 | -63.853 | 15 | 4641.59 | 90.05157 | -50.38541 | 57.4187 | -69.3713 | 15 | 4641.59 | 42.89272 | -66.47354 | 17.1216 | -39.3273 | 15 | 4641.59 | 82.61951 | -42.67328 | 60.7444 | -56.0009 | 15 | 4641.59 | 74.44949 | -45.10584 | 52.5464 | -52.7409 | 15 | 4641.59 | 71.13773 | -45.2204 | 50.1081 | -50.4951 | 15 | 4641.59 | 66.84616 | -44.94321 | 47.3142 | -47.2205 | 15 | 4641.59 | 68.76665 | -46.58556 | 47.2613 | -49.9522 | 15 | 4641.59 | 52.37867 | -51.02543 | 32.9449 | -40.7205 | 15 | 4641.59 | 57.56465 | -44.76057 | 40.8741 | -40.5339 | 15 | 4641.59 | 42.90544 | -33.36703 | 35.8331 | -23.598 | 15 | 4641.59 | 40.86836 | -36.3884 | 32.8996 | -24.2454 | 15 | 4641.59 | 34.71471 | -31.41257 | 29.6268 | -18.0932
14 | 2154.43 | 158.0552 | -54.81132 | 91.0826 | -129.172 | 14 | 2154.43 | 131.6935 | -53.13386 | 79.0092 | -105.36 | 14 | 2154.43 | 140.7455 | -52.51208 | 85.6569 | -111.679 | 14 | 2154.43 | 75.6811 | -66.2228 | 30.5132 | -69.2573 | 14 | 2154.43 | 124.9688 | -48.5921 | 82.6563 | -93.7291 | 14 | 2154.43 | 114.7289 | -50.31697 | 73.259 | -88.2941 | 14 | 2154.43 | 110.8123 | -51.26792 | 69.333 | -86.4425 | 14 | 2154.43 | 105.1686 | -52.3184 | 64.2867 | -83.2325 | 14 | 2154.43 | 108.7025 | -52.25744 | 66.5384 | -85.9586 | 14 | 2154.43 | 87.03328 | -57.67892 | 46.5335 | -73.5488 | 14 | 2154.43 | 89.73114 | -51.35998 | 56.0304 | -70.0876 | 14 | 2154.43 | 61.0446 | -44.98772 | 43.1743 | -43.1558 | 14 | 2154.43 | 59.58643 | -46.03823 | 41.3636 | -42.8905 | 14 | 2154.43 | 48.52957 | -43.51408 | 35.1939 | -33.4142
13 | 1000 | 259.5837 | -57.83026 | 138.21 | -219.731 | 13 | 1000 | 212.5854 | -56.38543 | 117.688 | -177.037 | 13 | 1000 | 223.6979 | -54.01814 | 131.429 | -181.017 | 13 | 1000 | 133.3329 | -65.77731 | 54.7044 | -121.594 | 13 | 1000 | 197.3221 | -52.36374 | 120.494 | -156.26 | 13 | 1000 | 183.1362 | -53.42469 | 109.127 | -147.072 | 13 | 1000 | 179.8578 | -54.60712 | 104.17 | -146.62 | 13 | 1000 | 174.3673 | -56.22275 | 96.9422 | -144.935 | 13 | 1000 | 178.1765 | -54.87147 | 102.525 | -145.724 | 13 | 1000 | 150.5423 | -60.70286 | 73.6662 | -131.287 | 13 | 1000 | 146.3917 | -54.99381 | 83.9798 | -119.908 | 13 | 1000 | 97.30158 | -53.58478 | 57.7614 | -78.3021 | 13 | 1000 | 94.59208 | -52.64577 | 57.3929 | -75.1912 | 13 | 1000 | 76.88048 | -52.54975 | 46.7489 | -61.034
12 | 464.159 | 439.7335 | -59.27937 | 224.639 | -378.025 | 12 | 464.159 | 353.6861 | -58.53847 | 184.598 | -301.691 | 12 | 464.159 | 360.1668 | -54.73121 | 207.965 | -294.059 | 12 | 464.159 | 234.2518 | -64.99349 | 99.0232 | -212.293 | 12 | 464.159 | 318.6854 | -54.06921 | 187.007 | -258.048 | 12 | 464.159 | 297.3408 | -54.59242 | 172.276 | -242.348 | 12 | 464.159 | 296.8047 | -55.38515 | 168.602 | -244.267 | 12 | 464.159 | 294.511 | -56.71402 | 161.633 | -246.194 | 12 | 464.159 | 294.7851 | -54.55455 | 170.954 | -240.152 | 12 | 464.159 | 263.0577 | -60.42986 | 129.816 | -228.795 | 12 | 464.159 | 243.1228 | -55.81546 | 136.601 | -201.119 | 12 | 464.159 | 165.1428 | -57.84578 | 87.889 | -139.813 | 12 | 464.159 | 156.9377 | -55.63659 | 88.5819 | -129.548 | 12 | 464.159 | 130.4692 | -56.58572 | 71.8479 | -108.904
11 | 215.443 | 757.7739 | -57.86518 | 403.07 | -641.682 | 11 | 215.443 | 601.9667 | -58.80812 | 311.762 | -514.945 | 11 | 215.443 | 583.9773 | -54.2665 | 341.052 | -474.039 | 11 | 215.443 | 409.4407 | -63.62901 | 181.866 | -366.833 | 11 | 215.443 | 517.9907 | -53.78222 | 306.058 | -417.903 | 11 | 215.443 | 483.9707 | -53.88605 | 285.249 | -390.974 | 11 | 215.443 | 488.1604 | -53.64645 | 289.365 | -393.152 | 11 | 215.443 | 492.6845 | -53.79787 | 290.997 | -397.566 | 11 | 215.443 | 480.6164 | -51.2789 | 300.64 | -374.977 | 11 | 215.443 | 453.0382 | -56.81936 | 247.939 | -379.17 | 11 | 215.443 | 402.0659 | -53.90383 | 236.874 | -324.881 | 11 | 215.443 | 285.3925 | -57.74421 | 152.314 | -241.349 | 11 | 215.443 | 263.0596 | -55.0757 | 150.6 | -215.685 | 11 | 215.443 | 224.3756 | -55.32374 | 127.656 | -184.522
10 | 100 | 1277.207 | -51.95246 | 787.162 | -1005.8 | 10 | 100 | 1027.801 | -55.88708 | 576.417 | -850.951 | 10 | 100 | 942.5137 | -52.01422 | 580.085 | -742.855 | 10 | 100 | 708.665 | -61.29111 | 340.414 | -621.55 | 10 | 100 | 834.0516 | -51.37959 | 520.58 | -651.643 | 10 | 100 | 778.0598 | -51.15295 | 488.033 | -605.971 | 10 | 100 | 783.0338 | -49.21067 | 511.54 | -592.848 | 10 | 100 | 790.3608 | -47.32227 | 535.765 | -581.056 | 10 | 100 | 750.4579 | -44.933 | 531.274 | -530.033 | 10 | 100 | 744.7445 | -49.53043 | 483.372 | -566.565 | 10 | 100 | 646.6797 | -49.10066 | 423.402 | -488.8 | 10 | 100 | 483.4803 | -53.27487 | 289.11 | -387.516 | 10 | 100 | 432.1223 | -50.93366 | 272.332 | -335.507 | 10 | 100 | 371.2948 | -48.80943 | 244.522 | -279.408
9 | 46.4159 | 1952.36 | -41.78184 | 1455.85 | -1300.85 | 9 | 46.4159 | 1679.428 | -48.59343 | 1110.77 | -1259.63 | 9 | 46.4159 | 1479.812 | -47.38997 | 1001.84 | -1089.11 | 9 | 46.4159 | 1203.52 | -57.40014 | 648.419 | -1013.91 | 9 | 46.4159 | 1303.781 | -46.61922 | 895.494 | -947.595 | 9 | 46.4159 | 1211.381 | -46.1378 | 839.398 | -873.416 | 9 | 46.4159 | 1190.158 | -42.0049 | 884.392 | -796.447 | 9 | 46.4159 | 1166.901 | -37.72416 | 922.979 | -713.981 | 9 | 46.4159 | 1083.835 | -35.96097 | 877.275 | -636.465 | 9 | 46.4159 | 1117.347 | -38.88217 | 869.786 | -701.382 | 9 | 46.4159 | 980.7415 | -41.38816 | 735.799 | -648.424 | 9 | 46.4159 | 767.3735 | -44.48983 | 547.425 | -537.762 | 9 | 46.4159 | 670.7111 | -43.23548 | 488.643 | -459.436 | 9 | 46.4159 | 557.3472 | -37.92122 | 439.667 | -342.533
8 | 21.5443 | 2584.615 | -32.07303 | 2190.13 | -1372.43 | 8 | 21.5443 | 2450.054 | -38.34882 | 1921.45 | -1520.13 | 8 | 21.5443 | 2183.281 | -40.68672 | 1655.55 | -1423.33 | 8 | 21.5443 | 1970.539 | -51.27262 | 1232.8 | -1537.28 | 8 | 21.5443 | 1925.766 | -39.55369 | 1484.82 | -1226.33 | 8 | 21.5443 | 1778.841 | -38.90262 | 1384.32 | -1117.11 | 8 | 21.5443 | 1659.585 | -32.78164 | 1395.28 | -898.564 | 8 | 21.5443 | 1534.891 | -26.94718 | 1368.24 | -695.565 | 8 | 21.5443 | 1410.23 | -25.99778 | 1267.53 | -618.155 | 8 | 21.5443 | 1474.918 | -27.02835 | 1313.83 | -670.249 | 8 | 21.5443 | 1356.288 | -31.66341 | 1154.4 | -711.954 | 8 | 21.5443 | 1084.955 | -32.79548 | 912.023 | -587.657 | 8 | 21.5443 | 944.5141 | -32.97539 | 792.357 | -514.079 | 8 | 21.5443 | 727.4043 | -25.65862 | 655.675 | -314.972
7 | 10 | 3139.637 | -27.27714 | 2790.51 | -1438.88 | 7 | 10 | 3141.268 | -30.01888 | 2719.9 | -1571.53 | 7 | 10 | 2955.832 | -33.93221 | 2452.45 | -1649.98 | 7 | 10 | 3020.493 | -42.557 | 2224.91 | -2042.83 | 7 | 10 | 2616.931 | -31.14497 | 2239.73 | -1353.49 | 7 | 10 | 2401.571 | -30.40509 | 2071.28 | -1215.46 | 7 | 10 | 2088.153 | -23.40773 | 1916.3 | -829.564 | 7 | 10 | 1807.917 | -17.6293 | 1723.01 | -547.541 | 7 | 10 | 1659.317 | -17.193 | 1585.17 | -490.48 | 7 | 10 | 1726.392 | -16.9348 | 1651.53 | -502.869 | 7 | 10 | 1685.313 | -21.93316 | 1563.33 | -629.506 | 7 | 10 | 1340.916 | -21.37865 | 1248.65 | -488.804 | 7 | 10 | 1183.058 | -22.52826 | 1092.78 | -453.276 | 7 | 10 | 838.0175 | -15.56107 | 807.3 | -224.811
6 | 4.64159 | 3791.621 | -27.11556 | 3374.88 | -1728.17 | 6 | 4.64159 | 3787.613 | -26.59022 | 3387 | -1695.36 | 6 | 4.64159 | 3739.847 | -29.67461 | 3249.37 | -1851.5 | 6 | 4.64159 | 4190.808 | -32.05612 | 3551.83 | -2224.27 | 6 | 4.64159 | 3246.446 | -23.24223 | 2982.98 | -1281.11 | 6 | 4.64159 | 2960.908 | -22.42566 | 2736.99 | -1129.54 | 6 | 4.64159 | 2404.301 | -15.77648 | 2313.73 | -653.694 | 6 | 4.64159 | 1976.673 | -11.11273 | 1939.61 | -380.984 | 6 | 4.64159 | 1817.131 | -10.71455 | 1785.45 | -337.834 | 6 | 4.64159 | 1868.574 | -9.933766 | 1840.56 | -322.347 | 6 | 4.64159 | 1914.17 | -14.03966 | 1856.99 | -464.365 | 6 | 4.64159 | 1495.885 | -12.76732 | 1458.9 | -330.579 | 6 | 4.64159 | 1343.617 | -14.12391 | 1303 | -327.869 | 6 | 4.64159 | 895.8687 | -8.854546 | 885.192 | -137.898
5 | 2.15443 | 4727.019 | -29.44896 | 4116.26 | -2324.03 | 5 | 2.15443 | 4590.797 | -27.1601 | 4084.59 | -2095.6 | 5 | 2.15443 | 4631.626 | -28.72968 | 4061.46 | -2226.32 | 5 | 2.15443 | 5194.465 | -21.84827 | 4821.36 | -1933.12 | 5 | 2.15443 | 3748.92 | -17.45975 | 3576.2 | -1124.81 | 5 | 2.15443 | 3397.625 | -16.48277 | 3258 | -963.998 | 5 | 2.15443 | 2613.376 | -10.62969 | 2568.53 | -482.065 | 5 | 2.15443 | 2077.887 | -7.222531 | 2061.4 | -261.239 | 5 | 2.15443 | 1908.537 | -6.491556 | 1896.3 | -215.773 | 5 | 2.15443 | 1941.909 | -5.627479 | 1932.55 | -190.424 | 5 | 2.15443 | 2051.377 | -8.542367 | 2028.62 | -304.713 | 5 | 2.15443 | 1576.399 | -7.263156 | 1563.75 | -199.299 | 5 | 2.15443 | 1435.611 | -8.397321 | 1420.22 | -209.652 | 5 | 2.15443 | 923.967 | -4.884104 | 920.612 | -78.667
4 | 1 | 6128.614 | -32.58759 | 5163.78 | -3300.8 | 4 | 1 | 5755.814 | -29.76686 | 4996.35 | -2857.6 | 4 | 1 | 5825.589 | -30.20879 | 5034.46 | -2931.16 | 4 | 1 | 5873.465 | -13.77802 | 5704.46 | -1398.83 | 4 | 1 | 4159.689 | -14.35034 | 4029.9 | -1030.98 | 4 | 1 | 3739.653 | -13.08254 | 3642.59 | -846.487 | 4 | 1 | 2756.794 | -7.735082 | 2731.71 | -371.045 | 4 | 1 | 2146.72 | -5.268832 | 2137.65 | -197.131 | 4 | 1 | 1960.886 | -3.940849 | 1956.25 | -134.765 | 4 | 1 | 1979.289 | -3.133409 | 1976.33 | -108.19 | 4 | 1 | 2128.481 | -5.049631 | 2120.22 | -187.346 | 4 | 1 | 1616.585 | -4.034169 | 1612.58 | -113.729 | 4 | 1 | 1485.099 | -4.85084 | 1479.78 | -125.583 | 4 | 1 | 937.6926 | -2.656376 | 936.685 | -43.4582
3 | 0.464159 | 8224.504 | -35.61017 | 6686.5 | -4788.86 | 3 | 0.464159 | 7499.306 | -32.95406 | 6292.72 | -4079.37 | 3 | 0.464159 | 7558.582 | -32.81528 | 6352.4 | -4096.24 | 3 | 0.464159 | 6270.716 | -8.285154 | 6205.27 | -903.609 | 3 | 0.464159 | 4560.618 | -13.68696 | 4431.11 | -1079.12 | 3 | 0.464159 | 4053.433 | -12.00991 | 3964.71 | -843.442 | 3 | 0.464159 | 2874.035 | -6.584077 | 2855.08 | -329.54 | 3 | 0.464159 | 2206.384 | -4.663449 | 2199.08 | -179.385 | 3 | 0.464159 | 1992.378 | -2.494292 | 1990.49 | -86.708 | 3 | 0.464159 | 1998.651 | -1.730164 | 1997.74 | -60.3442 | 3 | 0.464159 | 2171.164 | -2.938299 | 2168.31 | -111.295 | 3 | 0.464159 | 1636.893 | -2.215288 | 1635.67 | -63.2732 | 3 | 0.464159 | 1511.514 | -2.760281 | 1509.76 | -72.7905 | 3 | 0.464159 | 944.5982 | -1.437261 | 944.301 | -23.6927
2 | 0.215443 | 11335.83 | -38.14024 | 8915.65 | -7000.88 | 2 | 0.215443 | 10101.56 | -35.93533 | 8179.03 | -5928.32 | 2 | 0.215443 | 10125.28 | -35.59005 | 8233.9 | -5892.73 | 2 | 0.215443 | 6490.572 | -4.865866 | 6467.18 | -550.552 | 2 | 0.215443 | 5043.548 | -14.99663 | 4871.77 | -1305.08 | 2 | 0.215443 | 4411.085 | -12.84544 | 4300.69 | -980.68 | 2 | 0.215443 | 2995.831 | -6.767099 | 2974.96 | -353.01 | 2 | 0.215443 | 2272.954 | -5.053115 | 2264.12 | -200.2 | 2 | 0.215443 | 2013.631 | -1.751361 | 2012.69 | -61.5411 | 2 | 0.215443 | 2008.887 | -0.9519201 | 2008.61 | -33.3744 | 2 | 0.215443 | 2194.891 | -1.695154 | 2193.93 | -64.9286 | 2 | 0.215443 | 1647.408 | -1.210488 | 1647.04 | -34.8022 | 2 | 0.215443 | 1525.754 | -1.55831 | 1525.19 | -41.4918 | 2 | 0.215443 | 948.1826 | -0.7789394 | 948.095 | -12.8902
1 | 0.1 | 15930.37 | -40.10269 | 12185 | -10261.7 | 1 | 0.1 | 13960.23 | -38.39896 | 10940.7 | -8671.17 | 1 | 0.1 | 13927.48 | -38.03611 | 10969.6 | -8581.53 | 1 | 0.1 | 6612.075 | -2.84237 | 6603.94 | -327.882 | 1 | 0.1 | 5711.372 | -17.78473 | 5438.43 | -1744.49 | 1 | 0.1 | 4889.97 | -15.18486 | 4719.24 | -1280.85 | 1 | 0.1 | 3149.499 | -8.045387 | 3118.5 | -440.796 | 1 | 0.1 | 2360.866 | -6.27761 | 2346.71 | -258.151 | 1 | 0.1 | 2031.028 | -1.469409 | 2030.36 | -52.0821 | 1 | 0.1 | 2014.384 | -0.5237541 | 2014.3 | -18.4137 | 1 | 0.1 | 2208.179 | -0.9733606 | 2207.86 | -37.5115 | 1 | 0.1 | 1652.96 | -0.6611054 | 1652.85 | -19.0722 | 1 | 0.1 | 1533.529 | -0.876032 | 1533.35 | -23.4462 | 1 | 0.1 | 950.1084 | -0.4273316 | 950.082 | -7.08617
Par | Value | Error% | Min | Max | Unit | Par | Value | Error% | Min | Max | Unit | Par | Value | Error% | Min | Max | Unit | Par | Value | Error% | Min | Max | Unit | Par | Value | Error% | Min | Max | Unit | Par | Value | Error% | Min | Max | Unit | Par | Value | Error% | Min | Max | Unit | Par | Value | Error% | Min | Max | Unit | Par | Value | Error% | Min | Max | Unit | Par | Value | Error% | Min | Max | Unit | Par | Value | Error% | Min | Max | Unit | Par | Value | Error% | Min | Max | Unit | Par | Value | Error% | Min | Max | Unit | Par | Value | Error% | Min | Max | Unit
R1 | 10.25 | 90.23 | 0.0001 | 10000000000000 | Ohm | R1 | 10.33 | 98.83 | 0.0001 | 10000000000000 | Ohm | R1 | 6.41 | 76.9 | 0.0001 | 10000000000000 | Ohm | R1 | 0.0002618 | 1000 | 0.0001 | 10000000000000 | Ohm | R1 | 28.49 | 26.08 | 0.0001 | 10000000000000 | Ohm | R1 | 22.45 | 25.69 | 0.0001 | 10000000000000 | Ohm | R1 | 24.71 | 25.58 | 0.0001 | 10000000000000 | Ohm | R1 | 27.02 | 27.41 | 0.0001 | 10000000000000 | Ohm | R1 | 23.25 | 24.41 | 0.0001 | 10000000000000 | Ohm | R1 | 17.84 | 30.64 | 0.0001 | 10000000000000 | Ohm | R1 | 21.71 | 18.28 | 0.0001 | 10000000000000 | Ohm | R1 | 27.69 | 11.52 | 0.0001 | 10000000000000 | Ohm | R1 | 22.72 | 12.95 | 0.0001 | 10000000000000 | Ohm | R1 | 23.79 | 19.34 | 0.0001 | 10000000000000 | Ohm
R2 | 1921 | 80.03 | 0.0001 | 10000000000000 | Ohm | R2 | 2279 | 104.17 | 0.0001 | 10000000000000 | Ohm | R2 | 2439 | 64.75 | 0.0001 | 10000000000000 | Ohm | R2 | 6751 | 74.07 | 0.0001 | 10000000000000 | Ohm | R2 | 3844 | 30.22 | 0.0001 | 10000000000000 | Ohm | R2 | 3584 | 29.4 | 0.0001 | 10000000000000 | Ohm | R2 | 2728 | 23.32 | 0.0001 | 10000000000000 | Ohm | R2 | 2092 | 22.28 | 0.0001 | 10000000000000 | Ohm | R2 | 1991 | 19.81 | 0.0001 | 10000000000000 | Ohm | R2 | 2003 | 23.46 | 0.0001 | 10000000000000 | Ohm | R2 | 2204 | 16.18 | 0.0001 | 10000000000000 | Ohm | R2 | 1632 | 12.05 | 0.0001 | 10000000000000 | Ohm | R2 | 1520 | 13.64 | 0.0001 | 10000000000000 | Ohm | R2 | 928.2 | 18.89 | 0.0001 | 10000000000000 | Ohm
W1 | 8.699e-05 | 45.19 | 1e-12 | 1000000 | Ohm/Hz^(1/2) | W1 | 0.0001031 | 73.74 | 1e-12 | 1000000 | Ohm/Hz^(1/2) | W1 | 0.0001045 | 35 | 1e-12 | 1000000 | Ohm/Hz^(1/2) | W1 | 0.1071 | 1000 | 1e-12 | 1000000 | Ohm/Hz^(1/2) | W1 | 0.000548 | 85.77 | 1e-12 | 1000000 | Ohm/Hz^(1/2) | W1 | 0.0007611 | 110.66 | 1e-12 | 1000000 | Ohm/Hz^(1/2) | W1 | 0.002287 | 200.28 | 1e-12 | 1000000 | Ohm/Hz^(1/2) | W1 | 0.003778 | 239.5 | 1e-12 | 1000000 | Ohm/Hz^(1/2) | W1 | 0.03253 | 1000 | 1e-12 | 1000000 | Ohm/Hz^(1/2) | W1 | 8.005 | 1000 | 1e-12 | 1000000 | Ohm/Hz^(1/2) | W1 | 3450 | 1000 | 1e-12 | 1000000 | Ohm/Hz^(1/2) | W1 | 7.402 | 1000 | 1e-12 | 1000000 | Ohm/Hz^(1/2) | W1 | 24550 | 1000 | 1e-12 | 1000000 | Ohm/Hz^(1/2) | W1 | 3.616 | 1000 | 1e-12 | 1000000 | Ohm/Hz^(1/2)
Q1 | 3.055e-06 | 218.27 | 1e-13 | 100 | s^N/Ohm | Q1 | 4.788e-06 | 224.5 | 1e-13 | 100 | s^N/Ohm | Q1 | 1.081e-05 | 105.33 | 1e-13 | 100 | s^N/Ohm | Q1 | 1.126e-05 | 88.9 | 1e-13 | 100 | s^N/Ohm | Q1 | 1.262e-05 | 53.13 | 1e-13 | 100 | s^N/Ohm | Q1 | 1.359e-05 | 51.02 | 1e-13 | 100 | s^N/Ohm | Q1 | 1.07e-05 | 57.31 | 1e-13 | 100 | s^N/Ohm | Q1 | 7.775e-06 | 70.72 | 1e-13 | 100 | s^N/Ohm | Q1 | 9.686e-06 | 61.74 | 1e-13 | 100 | s^N/Ohm | Q1 | 7.008e-06 | 76.48 | 1e-13 | 100 | s^N/Ohm | Q1 | 1.208e-05 | 41.88 | 1e-13 | 100 | s^N/Ohm | Q1 | 1.094e-05 | 37.66 | 1e-13 | 100 | s^N/Ohm | Q1 | 1.573e-05 | 39.07 | 1e-13 | 100 | s^N/Ohm | Q1 | 1.216e-05 | 72.74 | 1e-13 | 100 | s^N/Ohm
N1 | 0.9034 | 35.48 | 0.7 | 1.1 |  | N1 | 0.8816 | 42.33 | 0.7 | 1.1 |  | N1 | 0.7753 | 20.76 | 0.7 | 1.1 |  | N1 | 0.7426 | 22.13 | 0.7 | 1.1 |  | N1 | 0.708 | 10.39 | 0.7 | 1.1 |  | N1 | 0.7026 | 9.94 | 0.7 | 1.1 |  | N1 | 0.7242 | 10.1 | 0.7 | 1.1 |  | N1 | 0.763 | 11.54 | 0.7 | 1.1 |  | N1 | 0.7316 | 10.34 | 0.7 | 1.1 |  | N1 | 0.7869 | 12.14 | 0.7 | 1.1 |  | N1 | 0.7307 | 7.25 | 0.7 | 1.1 |  | N1 | 0.7977 | 6.28 | 0.7 | 1.1 |  | N1 | 0.7571 | 6.79 | 0.7 | 1.1 |  | N1 | 0.8138 | 11.49 | 0.7 | 1.1
R1(Q1R2)W1 | [5 empty] | R1(Q1R2)W1 | [5 empty] | R1(Q1R2)W1 | [5 empty] | R1(Q1R2)W1 | [5 empty] | R1(Q1R2)W1 | [5 empty] | R1(Q1R2)W1 | [5 empty] | R1(Q1R2)W1 | [5 empty] | R1(Q1R2)W1 | [5 empty] | R1(Q1R2)W1 | [5 empty] | R1(Q1R2)W1 | [5 empty] | R1(Q1R2)W1 | [5 empty] | R1(Q1R2)W1 | [5 empty] | R1(Q1R2)W1 | [5 empty] | R1(Q1R2)W1
0.23 | [5 empty] | 0.273 | [5 empty] | 0.0971 | [5 empty] | 0.367 | [5 empty] | 0.0781 | [5 empty] | 0.0787 | [5 empty] | 0.0888 | [5 empty] | 0.111 | [5 empty] | 0.0878 | [5 empty] | 0.14 | [5 empty] | 0.0495 | [5 empty] | 0.0342 | [5 empty] | 0.0377 | [5 empty] | 0.093